## Sheet1
amostra_id | wb | cement_consumption | water_consumption | dry_d1 | fibra_metalica | macrofibra_pp | microfibra_pp | cement | curing | local_ensaio | estado | regiao | epsilon_t | idade_label | idade_dias | idade_horas | epsilon_abs_t | sinal
0 | 0.61 | 330 | 201.3 | 10 | 0 | 0 | 0.3 | CP V ARI | 56 dias ar 50% umidade | Laboratório | SP | Sudeste | 0 | 12 h | 0.5 | 12 | 0 | estabilidade
0 | 0.61 | 330 | 201.3 | 10 | 0 | 0 | 0.3 | CP V ARI | 56 dias ar 50% umidade | Laboratório | SP | Sudeste | 30 | 1 dia | 1 | 24 | 30 | expansao
0 | 0.61 | 330 | 201.3 | 10 | 0 | 0 | 0.3 | CP V ARI | 56 dias ar 50% umidade | Laboratório | SP | Sudeste | -50 | 3 dias | 3 | 72 | 50 | retracao
0 | 0.61 | 330 | 201.3 | 10 | 0 | 0 | 0.3 | CP V ARI | 56 dias ar 50% umidade | Laboratório | SP | Sudeste | -180 | 7 dias | 7 | 168 | 180 | retracao
0 | 0.61 | 330 | 201.3 | 10 | 0 | 0 | 0.3 | CP V ARI | 56 dias ar 50% umidade | Laboratório | SP | Sudeste | -360 | 14 dias | 14 | 336 | 360 | retracao
0 | 0.61 | 330 | 201.3 | 10 | 0 | 0 | 0.3 | CP V ARI | 56 dias ar 50% umidade | Laboratório | SP | Sudeste | -590 | 28 dias | 28 | 672 | 590 | retracao
0 | 0.61 | 330 | 201.3 | 10 | 0 | 0 | 0.3 | CP V ARI | 56 dias ar 50% umidade | Laboratório | SP | Sudeste | -760 | 56 dias | 56 | 1344 | 760 | retracao
1 | 0.52 | 385 | 200.2 | 15 | 0 | 5.5 | 0.6 | CP II E 40 | Não informado | Não informado | ES | Sudeste | 0 | 12 h | 0.5 | 12 | 0 | estabilidade
1 | 0.52 | 385 | 200.2 | 15 | 0 | 5.5 | 0.6 | CP II E 40 | Não informado | Não informado | ES | Sudeste | 40 | 1 dia | 1 | 24 | 40 | expansao
1 | 0.52 | 385 | 200.2 | 15 | 0 | 5.5 | 0.6 | CP II E 40 | Não informado | Não informado | ES | Sudeste | 80 | 3 dias | 3 | 72 | 80 | expansao
1 | 0.52 | 385 | 200.2 | 15 | 0 | 5.5 | 0.6 | CP II E 40 | Não informado | Não informado | ES | Sudeste | 120 | 7 dias | 7 | 168 | 120 | expansao
1 | 0.52 | 385 | 200.2 | 15 | 0 | 5.5 | 0.6 | CP II E 40 | Não informado | Não informado | ES | Sudeste | -30 | 14 dias | 14 | 336 | 30 | retracao
1 | 0.52 | 385 | 200.2 | 15 | 0 | 5.5 | 0.6 | CP II E 40 | Não informado | Não informado | ES | Sudeste | -250 | 28 dias | 28 | 672 | 250 | retracao
1 | 0.52 | 385 | 200.2 | 15 | 0 | 5.5 | 0.6 | CP II E 40 | Não informado | Não informado | ES | Sudeste | -500 | 56 dias | 56 | 1344 | 500 | retracao
2 | 0.51 | 352 | 179.52 | 10 | 0 | 0 | 0 | CP II | 7 dias úmida / 56 dias ar 50% umidade | Laboratório | SP | Sudeste | -10 | 12 h | 0.5 | 12 | 10 | retracao
2 | 0.51 | 352 | 179.52 | 10 | 0 | 0 | 0 | CP II | 7 dias úmida / 56 dias ar 50% umidade | Laboratório | SP | Sudeste | 0 | 1 dia | 1 | 24 | 0 | estabilidade
2 | 0.51 | 352 | 179.52 | 10 | 0 | 0 | 0 | CP II | 7 dias úmida / 56 dias ar 50% umidade | Laboratório | SP | Sudeste | 10 | 3 dias | 3 | 72 | 10 | expansao
2 | 0.51 | 352 | 179.52 | 10 | 0 | 0 | 0 | CP II | 7 dias úmida / 56 dias ar 50% umidade | Laboratório | SP | Sudeste | 30 | 7 dias | 7 | 168 | 30 | expansao
2 | 0.51 | 352 | 179.52 | 10 | 0 | 0 | 0 | CP II | 7 dias úmida / 56 dias ar 50% umidade | Laboratório | SP | Sudeste | -160 | 14 dias | 14 | 336 | 160 | retracao
2 | 0.51 | 352 | 179.52 | 10 | 0 | 0 | 0 | CP II | 7 dias úmida / 56 dias ar 50% umidade | Laboratório | SP | Sudeste | -310 | 28 dias | 28 | 672 | 310 | retracao
2 | 0.51 | 352 | 179.52 | 10 | 0 | 0 | 0 | CP II | 7 dias úmida / 56 dias ar 50% umidade | Laboratório | SP | Sudeste | -420 | 56 dias | 56 | 1344 | 420 | retracao
3 | 0.49 | 380 | 186.2 | 15 | 0 | 0 | 0.6 | CP V ARI RS | 7 dias úmida / 56 dias ar 50% umidade | Não informado | RJ | Sudeste | 0 | 12 h | 0.5 | 12 | 0 | estabilidade
3 | 0.49 | 380 | 186.2 | 15 | 0 | 0 | 0.6 | CP V ARI RS | 7 dias úmida / 56 dias ar 50% umidade | Não informado | RJ | Sudeste | -30 | 1 dia | 1 | 24 | 30 | retracao
3 | 0.49 | 380 | 186.2 | 15 | 0 | 0 | 0.6 | CP V ARI RS | 7 dias úmida / 56 dias ar 50% umidade | Não informado | RJ | Sudeste | -60 | 3 dias | 3 | 72 | 60 | retracao
3 | 0.49 | 380 | 186.2 | 15 | 0 | 0 | 0.6 | CP V ARI RS | 7 dias úmida / 56 dias ar 50% umidade | Não informado | RJ | Sudeste | -120 | 7 dias | 7 | 168 | 120 | retracao
3 | 0.49 | 380 | 186.2 | 15 | 0 | 0 | 0.6 | CP V ARI RS | 7 dias úmida / 56 dias ar 50% umidade | Não informado | RJ | Sudeste | -240 | 14 dias | 14 | 336 | 240 | retracao
3 | 0.49 | 380 | 186.2 | 15 | 0 | 0 | 0.6 | CP V ARI RS | 7 dias úmida / 56 dias ar 50% umidade | Não informado | RJ | Sudeste | -300 | 28 dias | 28 | 672 | 300 | retracao
3 | 0.49 | 380 | 186.2 | 15 | 0 | 0 | 0.6 | CP V ARI RS | 7 dias úmida / 56 dias ar 50% umidade | Não informado | RJ | Sudeste | -410 | 56 dias | 56 | 1344 | 410 | retracao
4 | 0.55 | 337 | 185.35 | 12.5 | 0 | 5.5 | 0.6 | CP II E 40 | 7 dias úmida / 56 dias ar 50% umidade | Laboratório | SP | Sudeste | 0 | 12 h | 0.5 | 12 | 0 | estabilidade
4 | 0.55 | 337 | 185.35 | 12.5 | 0 | 5.5 | 0.6 | CP II E 40 | 7 dias úmida / 56 dias ar 50% umidade | Laboratório | SP | Sudeste | 30 | 1 dia | 1 | 24 | 30 | expansao
4 | 0.55 | 337 | 185.35 | 12.5 | 0 | 5.5 | 0.6 | CP II E 40 | 7 dias úmida / 56 dias ar 50% umidade | Laboratório | SP | Sudeste | 60 | 3 dias | 3 | 72 | 60 | expansao
4 | 0.55 | 337 | 185.35 | 12.5 | 0 | 5.5 | 0.6 | CP II E 40 | 7 dias úmida / 56 dias ar 50% umidade | Laboratório | SP | Sudeste | 100 | 7 dias | 7 | 168 | 100 | expansao
4 | 0.55 | 337 | 185.35 | 12.5 | 0 | 5.5 | 0.6 | CP II E 40 | 7 dias úmida / 56 dias ar 50% umidade | Laboratório | SP | Sudeste | -110 | 14 dias | 14 | 336 | 110 | retracao
4 | 0.55 | 337 | 185.35 | 12.5 | 0 | 5.5 | 0.6 | CP II E 40 | 7 dias úmida / 56 dias ar 50% umidade | Laboratório | SP | Sudeste | -290 | 28 dias | 28 | 672 | 290 | retracao
4 | 0.55 | 337 | 185.35 | 12.5 | 0 | 5.5 | 0.6 | CP II E 40 | 7 dias úmida / 56 dias ar 50% umidade | Laboratório | SP | Sudeste | -400 | 56 dias | 56 | 1344 | 400 | retracao
5 | 0.61 | 330 | 201.3 | 0 | 0 | 0 | 0.3 | CP V ARI | 7 dias úmida / 56 dias ar 50% umidade | Campo | SP | Sudeste | 0 | 12 h | 0.5 | 12 | 0 | estabilidade
5 | 0.61 | 330 | 201.3 | 0 | 0 | 0 | 0.3 | CP V ARI | 7 dias úmida / 56 dias ar 50% umidade | Campo | SP | Sudeste | -40 | 1 dia | 1 | 24 | 40 | retracao
5 | 0.61 | 330 | 201.3 | 0 | 0 | 0 | 0.3 | CP V ARI | 7 dias úmida / 56 dias ar 50% umidade | Campo | SP | Sudeste | -100 | 3 dias | 3 | 72 | 100 | retracao
5 | 0.61 | 330 | 201.3 | 0 | 0 | 0 | 0.3 | CP V ARI | 7 dias úmida / 56 dias ar 50% umidade | Campo | SP | Sudeste | -450 | 7 dias | 7 | 168 | 450 | retracao
5 | 0.61 | 330 | 201.3 | 0 | 0 | 0 | 0.3 | CP V ARI | 7 dias úmida / 56 dias ar 50% umidade | Campo | SP | Sudeste | -560 | 14 dias | 14 | 336 | 560 | retracao
5 | 0.61 | 330 | 201.3 | 0 | 0 | 0 | 0.3 | CP V ARI | 7 dias úmida / 56 dias ar 50% umidade | Campo | SP | Sudeste | -870 | 28 dias | 28 | 672 | 870 | retracao
5 | 0.61 | 330 | 201.3 | 0 | 0 | 0 | 0.3 | CP V ARI | 7 dias úmida / 56 dias ar 50% umidade | Campo | SP | Sudeste | -1000 | 56 dias | 56 | 1344 | 1000 | retracao
6 | 0.52 | 385 | 200.2 | 0 | 0 | 5.5 | 0.6 | CP II E 40 | Não informado | Não informado | ES | Sudeste | 0 | 12 h | 0.5 | 12 | 0 | estabilidade
6 | 0.52 | 385 | 200.2 | 0 | 0 | 5.5 | 0.6 | CP II E 40 | Não informado | Não informado | ES | Sudeste | -50 | 1 dia | 1 | 24 | 50 | retracao
6 | 0.52 | 385 | 200.2 | 0 | 0 | 5.5 | 0.6 | CP II E 40 | Não informado | Não informado | ES | Sudeste | -130 | 3 dias | 3 | 72 | 130 | retracao
6 | 0.52 | 385 | 200.2 | 0 | 0 | 5.5 | 0.6 | CP II E 40 | Não informado | Não informado | ES | Sudeste | -290 | 7 dias | 7 | 168 | 290 | retracao
6 | 0.52 | 385 | 200.2 | 0 | 0 | 5.5 | 0.6 | CP II E 40 | Não informado | Não informado | ES | Sudeste | -450 | 14 dias | 14 | 336 | 450 | retracao
6 | 0.52 | 385 | 200.2 | 0 | 0 | 5.5 | 0.6 | CP II E 40 | Não informado | Não informado | ES | Sudeste | -580 | 28 dias | 28 | 672 | 580 | retracao
6 | 0.52 | 385 | 200.2 | 0 | 0 | 5.5 | 0.6 | CP II E 40 | Não informado | Não informado | ES | Sudeste | -760 | 56 dias | 56 | 1344 | 760 | retracao
7 | 0.547 | 320 | 175.04 | 12.5 | 0 | 0 | 0.6 | CP II E 40 | 7 dias úmida / 56 dias ar 50% umidade | Não informado | SP | Sudeste | 0 | 12 h | 0.5 | 12 | 0 | estabilidade
7 | 0.547 | 320 | 175.04 | 12.5 | 0 | 0 | 0.6 | CP II E 40 | 7 dias úmida / 56 dias ar 50% umidade | Não informado | SP | Sudeste | 110 | 1 dia | 1 | 24 | 110 | expansao
7 | 0.547 | 320 | 175.04 | 12.5 | 0 | 0 | 0.6 | CP II E 40 | 7 dias úmida / 56 dias ar 50% umidade | Não informado | SP | Sudeste | 190 | 3 dias | 3 | 72 | 190 | expansao
7 | 0.547 | 320 | 175.04 | 12.5 | 0 | 0 | 0.6 | CP II E 40 | 7 dias úmida / 56 dias ar 50% umidade | Não informado | SP | Sudeste | 220 | 7 dias | 7 | 168 | 220 | expansao
7 | 0.547 | 320 | 175.04 | 12.5 | 0 | 0 | 0.6 | CP II E 40 | 7 dias úmida / 56 dias ar 50% umidade | Não informado | SP | Sudeste | -40 | 14 dias | 14 | 336 | 40 | retracao
7 | 0.547 | 320 | 175.04 | 12.5 | 0 | 0 | 0.6 | CP II E 40 | 7 dias úmida / 56 dias ar 50% umidade | Não informado | SP | Sudeste | -270 | 28 dias | 28 | 672 | 270 | retracao
7 | 0.547 | 320 | 175.04 | 12.5 | 0 | 0 | 0.6 | CP II E 40 | 7 dias úmida / 56 dias ar 50% umidade | Não informado | SP | Sudeste | -390 | 56 dias | 56 | 1344 | 390 | retracao
8 | 0.61 | 330 | 201.3 | 0 | 0 | 0 | 0.3 | CP V ARI | 7 dias úmida / 56 dias ar 50% umidade | Campo | SP | Sudeste | 0 | 12 h | 0.5 | 12 | 0 | estabilidade
8 | 0.61 | 330 | 201.3 | 0 | 0 | 0 | 0.3 | CP V ARI | 7 dias úmida / 56 dias ar 50% umidade | Campo | SP | Sudeste | -90 | 1 dia | 1 | 24 | 90 | retracao
8 | 0.61 | 330 | 201.3 | 0 | 0 | 0 | 0.3 | CP V ARI | 7 dias úmida / 56 dias ar 50% umidade | Campo | SP | Sudeste | -250 | 3 dias | 3 | 72 | 250 | retracao
8 | 0.61 | 330 | 201.3 | 0 | 0 | 0 | 0.3 | CP V ARI | 7 dias úmida / 56 dias ar 50% umidade | Campo | SP | Sudeste | -370 | 7 dias | 7 | 168 | 370 | retracao
8 | 0.61 | 330 | 201.3 | 0 | 0 | 0 | 0.3 | CP V ARI | 7 dias úmida / 56 dias ar 50% umidade | Campo | SP | Sudeste | -500 | 14 dias | 14 | 336 | 500 | retracao
8 | 0.61 | 330 | 201.3 | 0 | 0 | 0 | 0.3 | CP V ARI | 7 dias úmida / 56 dias ar 50% umidade | Campo | SP | Sudeste | -580 | 28 dias | 28 | 672 | 580 | retracao
8 | 0.61 | 330 | 201.3 | 0 | 0 | 0 | 0.3 | CP V ARI | 7 dias úmida / 56 dias ar 50% umidade | Campo | SP | Sudeste | -740 | 56 dias | 56 | 1344 | 740 | retracao
9 | 0.55 | 327 | 179.85 | 8 | 25 | 0 | 0.6 | CP II E 40 | 7 dias úmida / 56 dias ar 50% umidade | Não informado | SP | Sudeste | 0 | 12 h | 0.5 | 12 | 0 | estabilidade
9 | 0.55 | 327 | 179.85 | 8 | 25 | 0 | 0.6 | CP II E 40 | 7 dias úmida / 56 dias ar 50% umidade | Não informado | SP | Sudeste | 70 | 1 dia | 1 | 24 | 70 | expansao
9 | 0.55 | 327 | 179.85 | 8 | 25 | 0 | 0.6 | CP II E 40 | 7 dias úmida / 56 dias ar 50% umidade | Não informado | SP | Sudeste | 150 | 3 dias | 3 | 72 | 150 | expansao
9 | 0.55 | 327 | 179.85 | 8 | 25 | 0 | 0.6 | CP II E 40 | 7 dias úmida / 56 dias ar 50% umidade | Não informado | SP | Sudeste | 170 | 7 dias | 7 | 168 | 170 | expansao
9 | 0.55 | 327 | 179.85 | 8 | 25 | 0 | 0.6 | CP II E 40 | 7 dias úmida / 56 dias ar 50% umidade | Não informado | SP | Sudeste | -60 | 14 dias | 14 | 336 | 60 | retracao
9 | 0.55 | 327 | 179.85 | 8 | 25 | 0 | 0.6 | CP II E 40 | 7 dias úmida / 56 dias ar 50% umidade | Não informado | SP | Sudeste | -260 | 28 dias | 28 | 672 | 260 | retracao
9 | 0.55 | 327 | 179.85 | 8 | 25 | 0 | 0.6 | CP II E 40 | 7 dias úmida / 56 dias ar 50% umidade | Não informado | SP | Sudeste | -270 | 56 dias | 56 | 1344 | 270 | retracao
10 | 0.49 | 380 | 186.2 | 0 | 0 | 0 | 0.6 | CP V ARI RS | 7 dias úmida / 56 dias ar 50% umidade | Não informado | RJ | Sudeste | 0 | 12 h | 0.5 | 12 | 0 | estabilidade
10 | 0.49 | 380 | 186.2 | 0 | 0 | 0 | 0.6 | CP V ARI RS | 7 dias úmida / 56 dias ar 50% umidade | Não informado | RJ | Sudeste | -40 | 1 dia | 1 | 24 | 40 | retracao
10 | 0.49 | 380 | 186.2 | 0 | 0 | 0 | 0.6 | CP V ARI RS | 7 dias úmida / 56 dias ar 50% umidade | Não informado | RJ | Sudeste | -120 | 3 dias | 3 | 72 | 120 | retracao
10 | 0.49 | 380 | 186.2 | 0 | 0 | 0 | 0.6 | CP V ARI RS | 7 dias úmida / 56 dias ar 50% umidade | Não informado | RJ | Sudeste | -170 | 7 dias | 7 | 168 | 170 | retracao
10 | 0.49 | 380 | 186.2 | 0 | 0 | 0 | 0.6 | CP V ARI RS | 7 dias úmida / 56 dias ar 50% umidade | Não informado | RJ | Sudeste | -380 | 14 dias | 14 | 336 | 380 | retracao
10 | 0.49 | 380 | 186.2 | 0 | 0 | 0 | 0.6 | CP V ARI RS | 7 dias úmida / 56 dias ar 50% umidade | Não informado | RJ | Sudeste | -550 | 28 dias | 28 | 672 | 550 | retracao
10 | 0.49 | 380 | 186.2 | 0 | 0 | 0 | 0.6 | CP V ARI RS | 7 dias úmida / 56 dias ar 50% umidade | Não informado | RJ | Sudeste | -660 | 56 dias | 56 | 1344 | 660 | retracao
11 | 0.5 | 384 | 192 | 12.5 | 0 | 4.5 | 0.6 | CP II E 40 | 7 dias úmida / 56 dias ar 50% umidade | Laboratório | SP | Sudeste | 0 | 12 h | 0.5 | 12 | 0 | estabilidade
11 | 0.5 | 384 | 192 | 12.5 | 0 | 4.5 | 0.6 | CP II E 40 | 7 dias úmida / 56 dias ar 50% umidade | Laboratório | SP | Sudeste | 10 | 1 dia | 1 | 24 | 10 | expansao
11 | 0.5 | 384 | 192 | 12.5 | 0 | 4.5 | 0.6 | CP II E 40 | 7 dias úmida / 56 dias ar 50% umidade | Laboratório | SP | Sudeste | 20 | 3 dias | 3 | 72 | 20 | expansao
11 | 0.5 | 384 | 192 | 12.5 | 0 | 4.5 | 0.6 | CP II E 40 | 7 dias úmida / 56 dias ar 50% umidade | Laboratório | SP | Sudeste | 50 | 7 dias | 7 | 168 | 50 | expansao
11 | 0.5 | 384 | 192 | 12.5 | 0 | 4.5 | 0.6 | CP II E 40 | 7 dias úmida / 56 dias ar 50% umidade | Laboratório | SP | Sudeste | -100 | 14 dias | 14 | 336 | 100 | retracao
11 | 0.5 | 384 | 192 | 12.5 | 0 | 4.5 | 0.6 | CP II E 40 | 7 dias úmida / 56 dias ar 50% umidade | Laboratório | SP | Sudeste | -220 | 28 dias | 28 | 672 | 220 | retracao
11 | 0.5 | 384 | 192 | 12.5 | 0 | 4.5 | 0.6 | CP II E 40 | 7 dias úmida / 56 dias ar 50% umidade | Laboratório | SP | Sudeste | -380 | 56 dias | 56 | 1344 | 380 | retracao
12 | 0.55 | 332 | 182.6 | 0 | 0 | 0 | 0.6 | CP III RS | 7 dias úmida / 56 dias ar 50% umidade | Não informado | RJ | Sudeste | 0 | 12 h | 0.5 | 12 | 0 | estabilidade
12 | 0.55 | 332 | 182.6 | 0 | 0 | 0 | 0.6 | CP III RS | 7 dias úmida / 56 dias ar 50% umidade | Não informado | RJ | Sudeste | -50 | 1 dia | 1 | 24 | 50 | retracao
12 | 0.55 | 332 | 182.6 | 0 | 0 | 0 | 0.6 | CP III RS | 7 dias úmida / 56 dias ar 50% umidade | Não informado | RJ | Sudeste | -150 | 3 dias | 3 | 72 | 150 | retracao
12 | 0.55 | 332 | 182.6 | 0 | 0 | 0 | 0.6 | CP III RS | 7 dias úmida / 56 dias ar 50% umidade | Não informado | RJ | Sudeste | -270 | 7 dias | 7 | 168 | 270 | retracao
12 | 0.55 | 332 | 182.6 | 0 | 0 | 0 | 0.6 | CP III RS | 7 dias úmida / 56 dias ar 50% umidade | Não informado | RJ | Sudeste | -370 | 14 dias | 14 | 336 | 370 | retracao
12 | 0.55 | 332 | 182.6 | 0 | 0 | 0 | 0.6 | CP III RS | 7 dias úmida / 56 dias ar 50% umidade | Não informado | RJ | Sudeste | -480 | 28 dias | 28 | 672 | 480 | retracao
12 | 0.55 | 332 | 182.6 | 0 | 0 | 0 | 0.6 | CP III RS | 7 dias úmida / 56 dias ar 50% umidade | Não informado | RJ | Sudeste | -650 | 56 dias | 56 | 1344 | 650 | retracao
13 | 0.54 | 335 | 180.9 | 10 | 0 | 0 | 0 | CP II | 7 dias úmida / 56 dias ar 50% umidade | Laboratório | SP | Sudeste | 10 | 12 h | 0.5 | 12 | 10 | expansao
13 | 0.54 | 335 | 180.9 | 10 | 0 | 0 | 0 | CP II | 7 dias úmida / 56 dias ar 50% umidade | Laboratório | SP | Sudeste | 0 | 1 dia | 1 | 24 | 0 | estabilidade
13 | 0.54 | 335 | 180.9 | 10 | 0 | 0 | 0 | CP II | 7 dias úmida / 56 dias ar 50% umidade | Laboratório | SP | Sudeste | 20 | 3 dias | 3 | 72 | 20 | expansao
13 | 0.54 | 335 | 180.9 | 10 | 0 | 0 | 0 | CP II | 7 dias úmida / 56 dias ar 50% umidade | Laboratório | SP | Sudeste | 20 | 7 dias | 7 | 168 | 20 | expansao
13 | 0.54 | 335 | 180.9 | 10 | 0 | 0 | 0 | CP II | 7 dias úmida / 56 dias ar 50% umidade | Laboratório | SP | Sudeste | -180 | 14 dias | 14 | 336 | 180 | retracao
13 | 0.54 | 335 | 180.9 | 10 | 0 | 0 | 0 | CP II | 7 dias úmida / 56 dias ar 50% umidade | Laboratório | SP | Sudeste | -250 | 28 dias | 28 | 672 | 250 | retracao
13 | 0.54 | 335 | 180.9 | 10 | 0 | 0 | 0 | CP II | 7 dias úmida / 56 dias ar 50% umidade | Laboratório | SP | Sudeste | -370 | 56 dias | 56 | 1344 | 370 | retracao
14 | 0.5 | 400 | 200 | 0 | 0 | 0 | 0.3 | CP V ARI | 7 dias úmida / 56 dias ar 50% umidade | Laboratório | SP | Sudeste | 0 | 12 h | 0.5 | 12 | 0 | estabilidade
14 | 0.5 | 400 | 200 | 0 | 0 | 0 | 0.3 | CP V ARI | 7 dias úmida / 56 dias ar 50% umidade | Laboratório | SP | Sudeste | -60 | 1 dia | 1 | 24 | 60 | retracao
14 | 0.5 | 400 | 200 | 0 | 0 | 0 | 0.3 | CP V ARI | 7 dias úmida / 56 dias ar 50% umidade | Laboratório | SP | Sudeste | -180 | 3 dias | 3 | 72 | 180 | retracao
14 | 0.5 | 400 | 200 | 0 | 0 | 0 | 0.3 | CP V ARI | 7 dias úmida / 56 dias ar 50% umidade | Laboratório | SP | Sudeste | -300 | 7 dias | 7 | 168 | 300 | retracao
14 | 0.5 | 400 | 200 | 0 | 0 | 0 | 0.3 | CP V ARI | 7 dias úmida / 56 dias ar 50% umidade | Laboratório | SP | Sudeste | -400 | 14 dias | 14 | 336 | 400 | retracao
14 | 0.5 | 400 | 200 | 0 | 0 | 0 | 0.3 | CP V ARI | 7 dias úmida / 56 dias ar 50% umidade | Laboratório | SP | Sudeste | -530 | 28 dias | 28 | 672 | 530 | retracao
14 | 0.5 | 400 | 200 | 0 | 0 | 0 | 0.3 | CP V ARI | 7 dias úmida / 56 dias ar 50% umidade | Laboratório | SP | Sudeste | -630 | 56 dias | 56 | 1344 | 630 | retracao
15 | 0.61 | 330 | 201.3 | 10 | 0 | 0 | 0.3 | CP V ARI | 7 dias úmida / 56 dias ar 50% umidade | Laboratório | SP | Sudeste | 0 | 12 h | 0.5 | 12 | 0 | estabilidade
15 | 0.61 | 330 | 201.3 | 10 | 0 | 0 | 0.3 | CP V ARI | 7 dias úmida / 56 dias ar 50% umidade | Laboratório | SP | Sudeste | 30 | 1 dia | 1 | 24 | 30 | expansao
15 | 0.61 | 330 | 201.3 | 10 | 0 | 0 | 0.3 | CP V ARI | 7 dias úmida / 56 dias ar 50% umidade | Laboratório | SP | Sudeste | 70 | 3 dias | 3 | 72 | 70 | expansao
15 | 0.61 | 330 | 201.3 | 10 | 0 | 0 | 0.3 | CP V ARI | 7 dias úmida / 56 dias ar 50% umidade | Laboratório | SP | Sudeste | 110 | 7 dias | 7 | 168 | 110 | expansao
15 | 0.61 | 330 | 201.3 | 10 | 0 | 0 | 0.3 | CP V ARI | 7 dias úmida / 56 dias ar 50% umidade | Laboratório | SP | Sudeste | -20 | 14 dias | 14 | 336 | 20 | retracao
15 | 0.61 | 330 | 201.3 | 10 | 0 | 0 | 0.3 | CP V ARI | 7 dias úmida / 56 dias ar 50% umidade | Laboratório | SP | Sudeste | -140 | 28 dias | 28 | 672 | 140 | retracao
15 | 0.61 | 330 | 201.3 | 10 | 0 | 0 | 0.3 | CP V ARI | 7 dias úmida / 56 dias ar 50% umidade | Laboratório | SP | Sudeste | -370 | 56 dias | 56 | 1344 | 370 | retracao
16 | 0.61 | 360 | 219.6 | 0 | 0 | 0 | 0.3 | CP V ARI | 7 dias úmida / 56 dias ar 50% umidade | Laboratório | SP | Sudeste | 0 | 12 h | 0.5 | 12 | 0 | estabilidade
16 | 0.61 | 360 | 219.6 | 0 | 0 | 0 | 0.3 | CP V ARI | 7 dias úmida / 56 dias ar 50% umidade | Laboratório | SP | Sudeste | -60 | 1 dia | 1 | 24 | 60 | retracao
16 | 0.61 | 360 | 219.6 | 0 | 0 | 0 | 0.3 | CP V ARI | 7 dias úmida / 56 dias ar 50% umidade | Laboratório | SP | Sudeste | -180 | 3 dias | 3 | 72 | 180 | retracao
16 | 0.61 | 360 | 219.6 | 0 | 0 | 0 | 0.3 | CP V ARI | 7 dias úmida / 56 dias ar 50% umidade | Laboratório | SP | Sudeste | -300 | 7 dias | 7 | 168 | 300 | retracao
16 | 0.61 | 360 | 219.6 | 0 | 0 | 0 | 0.3 | CP V ARI | 7 dias úmida / 56 dias ar 50% umidade | Laboratório | SP | Sudeste | -400 | 14 dias | 14 | 336 | 400 | retracao
16 | 0.61 | 360 | 219.6 | 0 | 0 | 0 | 0.3 | CP V ARI | 7 dias úmida / 56 dias ar 50% umidade | Laboratório | SP | Sudeste | -530 | 28 dias | 28 | 672 | 530 | retracao
16 | 0.61 | 360 | 219.6 | 0 | 0 | 0 | 0.3 | CP V ARI | 7 dias úmida / 56 dias ar 50% umidade | Laboratório | SP | Sudeste | -630 | 56 dias | 56 | 1344 | 630 | retracao
17 | 0.53 | 340 | 180.2 | 10 | 0 | 5.5 | 0.6 | CP II F 40 | 7 dias úmida / 56 dias ar 50% umidade | Não informado | BA | Nordeste | 0 | 12 h | 0.5 | 12 | 0 | estabilidade
17 | 0.53 | 340 | 180.2 | 10 | 0 | 5.5 | 0.6 | CP II F 40 | 7 dias úmida / 56 dias ar 50% umidade | Não informado | BA | Nordeste | 20 | 1 dia | 1 | 24 | 20 | expansao
17 | 0.53 | 340 | 180.2 | 10 | 0 | 5.5 | 0.6 | CP II F 40 | 7 dias úmida / 56 dias ar 50% umidade | Não informado | BA | Nordeste | 40 | 3 dias | 3 | 72 | 40 | expansao
17 | 0.53 | 340 | 180.2 | 10 | 0 | 5.5 | 0.6 | CP II F 40 | 7 dias úmida / 56 dias ar 50% umidade | Não informado | BA | Nordeste | 90 | 7 dias | 7 | 168 | 90 | expansao
17 | 0.53 | 340 | 180.2 | 10 | 0 | 5.5 | 0.6 | CP II F 40 | 7 dias úmida / 56 dias ar 50% umidade | Não informado | BA | Nordeste | -30 | 14 dias | 14 | 336 | 30 | retracao
17 | 0.53 | 340 | 180.2 | 10 | 0 | 5.5 | 0.6 | CP II F 40 | 7 dias úmida / 56 dias ar 50% umidade | Não informado | BA | Nordeste | -140 | 28 dias | 28 | 672 | 140 | retracao
17 | 0.53 | 340 | 180.2 | 10 | 0 | 5.5 | 0.6 | CP II F 40 | 7 dias úmida / 56 dias ar 50% umidade | Não informado | BA | Nordeste | -360 | 56 dias | 56 | 1344 | 360 | retracao
18 | 0.5 | 380 | 190 | 12.5 | 0 | 0 | 0.6 | CP III RS | 7 dias úmida / 56 dias ar 50% umidade | Não informado | RJ | Sudeste | 0 | 12 h | 0.5 | 12 | 0 | estabilidade
18 | 0.5 | 380 | 190 | 12.5 | 0 | 0 | 0.6 | CP III RS | 7 dias úmida / 56 dias ar 50% umidade | Não informado | RJ | Sudeste | 60 | 1 dia | 1 | 24 | 60 | expansao
18 | 0.5 | 380 | 190 | 12.5 | 0 | 0 | 0.6 | CP III RS | 7 dias úmida / 56 dias ar 50% umidade | Não informado | RJ | Sudeste | 100 | 3 dias | 3 | 72 | 100 | expansao
18 | 0.5 | 380 | 190 | 12.5 | 0 | 0 | 0.6 | CP III RS | 7 dias úmida / 56 dias ar 50% umidade | Não informado | RJ | Sudeste | -20 | 7 dias | 7 | 168 | 20 | retracao
18 | 0.5 | 380 | 190 | 12.5 | 0 | 0 | 0.6 | CP III RS | 7 dias úmida / 56 dias ar 50% umidade | Não informado | RJ | Sudeste | -130 | 14 dias | 14 | 336 | 130 | retracao
18 | 0.5 | 380 | 190 | 12.5 | 0 | 0 | 0.6 | CP III RS | 7 dias úmida / 56 dias ar 50% umidade | Não informado | RJ | Sudeste | -240 | 28 dias | 28 | 672 | 240 | retracao
18 | 0.5 | 380 | 190 | 12.5 | 0 | 0 | 0.6 | CP III RS | 7 dias úmida / 56 dias ar 50% umidade | Não informado | RJ | Sudeste | -360 | 56 dias | 56 | 1344 | 360 | retracao
19 | 0.56 | 340 | 190.4 | 10 | 0 | 5.5 | 0.6 | Não informado | 7 dias úmida / 56 dias ar 50% umidade | Não informado | AL | Nordeste | 0 | 12 h | 0.5 | 12 | 0 | estabilidade
19 | 0.56 | 340 | 190.4 | 10 | 0 | 5.5 | 0.6 | Não informado | 7 dias úmida / 56 dias ar 50% umidade | Não informado | AL | Nordeste | 30 | 1 dia | 1 | 24 | 30 | expansao
19 | 0.56 | 340 | 190.4 | 10 | 0 | 5.5 | 0.6 | Não informado | 7 dias úmida / 56 dias ar 50% umidade | Não informado | AL | Nordeste | 60 | 3 dias | 3 | 72 | 60 | expansao
19 | 0.56 | 340 | 190.4 | 10 | 0 | 5.5 | 0.6 | Não informado | 7 dias úmida / 56 dias ar 50% umidade | Não informado | AL | Nordeste | 100 | 7 dias | 7 | 168 | 100 | expansao
19 | 0.56 | 340 | 190.4 | 10 | 0 | 5.5 | 0.6 | Não informado | 7 dias úmida / 56 dias ar 50% umidade | Não informado | AL | Nordeste | -50 | 14 dias | 14 | 336 | 50 | retracao
19 | 0.56 | 340 | 190.4 | 10 | 0 | 5.5 | 0.6 | Não informado | 7 dias úmida / 56 dias ar 50% umidade | Não informado | AL | Nordeste | -190 | 28 dias | 28 | 672 | 190 | retracao
19 | 0.56 | 340 | 190.4 | 10 | 0 | 5.5 | 0.6 | Não informado | 7 dias úmida / 56 dias ar 50% umidade | Não informado | AL | Nordeste | -360 | 56 dias | 56 | 1344 | 360 | retracao
20 | 0.55 | 336 | 184.8 | 15 | 0 | 0 | 0.6 | CP II E 40 | 7 dias úmida / 56 dias ar 50% umidade | Não informado | SP | Sudeste | 0 | 12 h | 0.5 | 12 | 0 | estabilidade
20 | 0.55 | 336 | 184.8 | 15 | 0 | 0 | 0.6 | CP II E 40 | 7 dias úmida / 56 dias ar 50% umidade | Não informado | SP | Sudeste | 20 | 1 dia | 1 | 24 | 20 | expansao
20 | 0.55 | 336 | 184.8 | 15 | 0 | 0 | 0.6 | CP II E 40 | 7 dias úmida / 56 dias ar 50% umidade | Não informado | SP | Sudeste | 60 | 3 dias | 3 | 72 | 60 | expansao
20 | 0.55 | 336 | 184.8 | 15 | 0 | 0 | 0.6 | CP II E 40 | 7 dias úmida / 56 dias ar 50% umidade | Não informado | SP | Sudeste | 120 | 7 dias | 7 | 168 | 120 | expansao
20 | 0.55 | 336 | 184.8 | 15 | 0 | 0 | 0.6 | CP II E 40 | 7 dias úmida / 56 dias ar 50% umidade | Não informado | SP | Sudeste | -20 | 14 dias | 14 | 336 | 20 | retracao
20 | 0.55 | 336 | 184.8 | 15 | 0 | 0 | 0.6 | CP II E 40 | 7 dias úmida / 56 dias ar 50% umidade | Não informado | SP | Sudeste | -210 | 28 dias | 28 | 672 | 210 | retracao
20 | 0.55 | 336 | 184.8 | 15 | 0 | 0 | 0.6 | CP II E 40 | 7 dias úmida / 56 dias ar 50% umidade | Não informado | SP | Sudeste | -360 | 56 dias | 56 | 1344 | 360 | retracao
21 | 0.51 | 424 | 216.24 | 0 | 0 | 0 | 0 | CP V ARI | 7 dias úmida / 56 dias ar 50% umidade | Não informado | RN | Nordeste | 0 | 12 h | 0.5 | 12 | 0 | estabilidade
21 | 0.51 | 424 | 216.24 | 0 | 0 | 0 | 0 | CP V ARI | 7 dias úmida / 56 dias ar 50% umidade | Não informado | RN | Nordeste | -70 | 1 dia | 1 | 24 | 70 | retracao
21 | 0.51 | 424 | 216.24 | 0 | 0 | 0 | 0 | CP V ARI | 7 dias úmida / 56 dias ar 50% umidade | Não informado | RN | Nordeste | -160 | 3 dias | 3 | 72 | 160 | retracao
21 | 0.51 | 424 | 216.24 | 0 | 0 | 0 | 0 | CP V ARI | 7 dias úmida / 56 dias ar 50% umidade | Não informado | RN | Nordeste | -290 | 7 dias | 7 | 168 | 290 | retracao
21 | 0.51 | 424 | 216.24 | 0 | 0 | 0 | 0 | CP V ARI | 7 dias úmida / 56 dias ar 50% umidade | Não informado | RN | Nordeste | -380 | 14 dias | 14 | 336 | 380 | retracao
21 | 0.51 | 424 | 216.24 | 0 | 0 | 0 | 0 | CP V ARI | 7 dias úmida / 56 dias ar 50% umidade | Não informado | RN | Nordeste | -500 | 28 dias | 28 | 672 | 500 | retracao
21 | 0.51 | 424 | 216.24 | 0 | 0 | 0 | 0 | CP V ARI | 7 dias úmida / 56 dias ar 50% umidade | Não informado | RN | Nordeste | -620 | 56 dias | 56 | 1344 | 620 | retracao
22 | 0.55 | 360 | 198 | 0 | 0 | 5 | 0 | CP II E 40 | 7 dias úmida / 56 dias ar 50% umidade | Não informado | SP | Sudeste | 0 | 12 h | 0.5 | 12 | 0 | estabilidade
22 | 0.55 | 360 | 198 | 0 | 0 | 5 | 0 | CP II E 40 | 7 dias úmida / 56 dias ar 50% umidade | Não informado | SP | Sudeste | -60 | 1 dia | 1 | 24 | 60 | retracao
22 | 0.55 | 360 | 198 | 0 | 0 | 5 | 0 | CP II E 40 | 7 dias úmida / 56 dias ar 50% umidade | Não informado | SP | Sudeste | -130 | 3 dias | 3 | 72 | 130 | retracao
22 | 0.55 | 360 | 198 | 0 | 0 | 5 | 0 | CP II E 40 | 7 dias úmida / 56 dias ar 50% umidade | Não informado | SP | Sudeste | -250 | 7 dias | 7 | 168 | 250 | retracao
22 | 0.55 | 360 | 198 | 0 | 0 | 5 | 0 | CP II E 40 | 7 dias úmida / 56 dias ar 50% umidade | Não informado | SP | Sudeste | -370 | 14 dias | 14 | 336 | 370 | retracao
22 | 0.55 | 360 | 198 | 0 | 0 | 5 | 0 | CP II E 40 | 7 dias úmida / 56 dias ar 50% umidade | Não informado | SP | Sudeste | -480 | 28 dias | 28 | 672 | 480 | retracao
22 | 0.55 | 360 | 198 | 0 | 0 | 5 | 0 | CP II E 40 | 7 dias úmida / 56 dias ar 50% umidade | Não informado | SP | Sudeste | -590 | 56 dias | 56 | 1344 | 590 | retracao
23 | 0.47 | 380 | 178.6 | 0 | 25 | 6 | 0.6 | CP II F 40 | 7 dias úmida / 56 dias ar 50% umidade | Não informado | MT | Centro Oeste | 0 | 12 h | 0.5 | 12 | 0 | estabilidade
23 | 0.47 | 380 | 178.6 | 0 | 25 | 6 | 0.6 | CP II F 40 | 7 dias úmida / 56 dias ar 50% umidade | Não informado | MT | Centro Oeste | -20 | 1 dia | 1 | 24 | 20 | retracao
23 | 0.47 | 380 | 178.6 | 0 | 25 | 6 | 0.6 | CP II F 40 | 7 dias úmida / 56 dias ar 50% umidade | Não informado | MT | Centro Oeste | -70 | 3 dias | 3 | 72 | 70 | retracao
23 | 0.47 | 380 | 178.6 | 0 | 25 | 6 | 0.6 | CP II F 40 | 7 dias úmida / 56 dias ar 50% umidade | Não informado | MT | Centro Oeste | -100 | 7 dias | 7 | 168 | 100 | retracao
23 | 0.47 | 380 | 178.6 | 0 | 25 | 6 | 0.6 | CP II F 40 | 7 dias úmida / 56 dias ar 50% umidade | Não informado | MT | Centro Oeste | -200 | 14 dias | 14 | 336 | 200 | retracao
23 | 0.47 | 380 | 178.6 | 0 | 25 | 6 | 0.6 | CP II F 40 | 7 dias úmida / 56 dias ar 50% umidade | Não informado | MT | Centro Oeste | -460 | 28 dias | 28 | 672 | 460 | retracao
23 | 0.47 | 380 | 178.6 | 0 | 25 | 6 | 0.6 | CP II F 40 | 7 dias úmida / 56 dias ar 50% umidade | Não informado | MT | Centro Oeste | -580 | 56 dias | 56 | 1344 | 580 | retracao
24 | 0.5 | 384 | 192 | 12.5 | 0 | 4.5 | 0.6 | CP II E 40 | 7 dias úmida / 56 dias ar 50% umidade | Obra | SP | Sudeste | 0 | 12 h | 0.5 | 12 | 0 | estabilidade
24 | 0.5 | 384 | 192 | 12.5 | 0 | 4.5 | 0.6 | CP II E 40 | 7 dias úmida / 56 dias ar 50% umidade | Obra | SP | Sudeste | 10 | 1 dia | 1 | 24 | 10 | expansao
24 | 0.5 | 384 | 192 | 12.5 | 0 | 4.5 | 0.6 | CP II E 40 | 7 dias úmida / 56 dias ar 50% umidade | Obra | SP | Sudeste | 20 | 3 dias | 3 | 72 | 20 | expansao
24 | 0.5 | 384 | 192 | 12.5 | 0 | 4.5 | 0.6 | CP II E 40 | 7 dias úmida / 56 dias ar 50% umidade | Obra | SP | Sudeste | 40 | 7 dias | 7 | 168 | 40 | expansao
24 | 0.5 | 384 | 192 | 12.5 | 0 | 4.5 | 0.6 | CP II E 40 | 7 dias úmida / 56 dias ar 50% umidade | Obra | SP | Sudeste | -120 | 14 dias | 14 | 336 | 120 | retracao
24 | 0.5 | 384 | 192 | 12.5 | 0 | 4.5 | 0.6 | CP II E 40 | 7 dias úmida / 56 dias ar 50% umidade | Obra | SP | Sudeste | -240 | 28 dias | 28 | 672 | 240 | retracao
24 | 0.5 | 384 | 192 | 12.5 | 0 | 4.5 | 0.6 | CP II E 40 | 7 dias úmida / 56 dias ar 50% umidade | Obra | SP | Sudeste | -360 | 56 dias | 56 | 1344 | 360 | retracao
25 | 0.55 | 336 | 184.8 | 12.5 | 25 | 6 | 0.6 | CP V ARI | Não informado | Não informado | SP | Sudeste | 0 | 12 h | 0.5 | 12 | 0 | estabilidade
25 | 0.55 | 336 | 184.8 | 12.5 | 25 | 6 | 0.6 | CP V ARI | Não informado | Não informado | SP | Sudeste | 20 | 1 dia | 1 | 24 | 20 | expansao
25 | 0.55 | 336 | 184.8 | 12.5 | 25 | 6 | 0.6 | CP V ARI | Não informado | Não informado | SP | Sudeste | 70 | 3 dias | 3 | 72 | 70 | expansao
25 | 0.55 | 336 | 184.8 | 12.5 | 25 | 6 | 0.6 | CP V ARI | Não informado | Não informado | SP | Sudeste | 100 | 7 dias | 7 | 168 | 100 | expansao
25 | 0.55 | 336 | 184.8 | 12.5 | 25 | 6 | 0.6 | CP V ARI | Não informado | Não informado | SP | Sudeste | -50 | 14 dias | 14 | 336 | 50 | retracao
25 | 0.55 | 336 | 184.8 | 12.5 | 25 | 6 | 0.6 | CP V ARI | Não informado | Não informado | SP | Sudeste | -190 | 28 dias | 28 | 672 | 190 | retracao
25 | 0.55 | 336 | 184.8 | 12.5 | 25 | 6 | 0.6 | CP V ARI | Não informado | Não informado | SP | Sudeste | -360 | 56 dias | 56 | 1344 | 360 | retracao
26 | 0.55 | 332 | 182.6 | 0 |  | 0 | 0.6 | CP III RS | 7 dias úmida / 56 dias ar 50% umidade | Não informado | RJ | Sudeste | 0 | 12 h | 0.5 | 12 | 0 | estabilidade
26 | 0.55 | 332 | 182.6 | 0 |  | 0 | 0.6 | CP III RS | 7 dias úmida / 56 dias ar 50% umidade | Não informado | RJ | Sudeste | -50 | 1 dia | 1 | 24 | 50 | retracao
26 | 0.55 | 332 | 182.6 | 0 |  | 0 | 0.6 | CP III RS | 7 dias úmida / 56 dias ar 50% umidade | Não informado | RJ | Sudeste | -120 | 3 dias | 3 | 72 | 120 | retracao
26 | 0.55 | 332 | 182.6 | 0 |  | 0 | 0.6 | CP III RS | 7 dias úmida / 56 dias ar 50% umidade | Não informado | RJ | Sudeste | -190 | 7 dias | 7 | 168 | 190 | retracao
26 | 0.55 | 332 | 182.6 | 0 |  | 0 | 0.6 | CP III RS | 7 dias úmida / 56 dias ar 50% umidade | Não informado | RJ | Sudeste | -310 | 14 dias | 14 | 336 | 310 | retracao
26 | 0.55 | 332 | 182.6 | 0 |  | 0 | 0.6 | CP III RS | 7 dias úmida / 56 dias ar 50% umidade | Não informado | RJ | Sudeste | -430 | 28 dias | 28 | 672 | 430 | retracao
26 | 0.55 | 332 | 182.6 | 0 |  | 0 | 0.6 | CP III RS | 7 dias úmida / 56 dias ar 50% umidade | Não informado | RJ | Sudeste | -580 | 56 dias | 56 | 1344 | 580 | retracao
27 | 0.52 | 327 | 170.04 | 10 | 0 | 0 | 0 | CP III | 7 dias úmida / 56 dias ar 50% umidade | Laboratório | SP | Sudeste | 0 | 12 h | 0.5 | 12 | 0 | estabilidade
27 | 0.52 | 327 | 170.04 | 10 | 0 | 0 | 0 | CP III | 7 dias úmida / 56 dias ar 50% umidade | Laboratório | SP | Sudeste | 0 | 1 dia | 1 | 24 | 0 | estabilidade
27 | 0.52 | 327 | 170.04 | 10 | 0 | 0 | 0 | CP III | 7 dias úmida / 56 dias ar 50% umidade | Laboratório | SP | Sudeste | 10 | 3 dias | 3 | 72 | 10 | expansao
27 | 0.52 | 327 | 170.04 | 10 | 0 | 0 | 0 | CP III | 7 dias úmida / 56 dias ar 50% umidade | Laboratório | SP | Sudeste | 10 | 7 dias | 7 | 168 | 10 | expansao
27 | 0.52 | 327 | 170.04 | 10 | 0 | 0 | 0 | CP III | 7 dias úmida / 56 dias ar 50% umidade | Laboratório | SP | Sudeste | -110 | 14 dias | 14 | 336 | 110 | retracao
27 | 0.52 | 327 | 170.04 | 10 | 0 | 0 | 0 | CP III | 7 dias úmida / 56 dias ar 50% umidade | Laboratório | SP | Sudeste | -200 | 28 dias | 28 | 672 | 200 | retracao
27 | 0.52 | 327 | 170.04 | 10 | 0 | 0 | 0 | CP III | 7 dias úmida / 56 dias ar 50% umidade | Laboratório | SP | Sudeste | -350 | 56 dias | 56 | 1344 | 350 | retracao
28 | 0.55 | 345 | 189.75 | 10 | 0 | 5.5 | 0 | CP II E 40 | 7 dias úmida / 56 dias ar 50% umidade | Laboratório | SP | Sudeste | 0 | 12 h | 0.5 | 12 | 0 | estabilidade
28 | 0.55 | 345 | 189.75 | 10 | 0 | 5.5 | 0 | CP II E 40 | 7 dias úmida / 56 dias ar 50% umidade | Laboratório | SP | Sudeste | 20 | 1 dia | 1 | 24 | 20 | expansao
28 | 0.55 | 345 | 189.75 | 10 | 0 | 5.5 | 0 | CP II E 40 | 7 dias úmida / 56 dias ar 50% umidade | Laboratório | SP | Sudeste | 50 | 3 dias | 3 | 72 | 50 | expansao
28 | 0.55 | 345 | 189.75 | 10 | 0 | 5.5 | 0 | CP II E 40 | 7 dias úmida / 56 dias ar 50% umidade | Laboratório | SP | Sudeste | 80 | 7 dias | 7 | 168 | 80 | expansao
28 | 0.55 | 345 | 189.75 | 10 | 0 | 5.5 | 0 | CP II E 40 | 7 dias úmida / 56 dias ar 50% umidade | Laboratório | SP | Sudeste | -60 | 14 dias | 14 | 336 | 60 | retracao
28 | 0.55 | 345 | 189.75 | 10 | 0 | 5.5 | 0 | CP II E 40 | 7 dias úmida / 56 dias ar 50% umidade | Laboratório | SP | Sudeste | -200 | 28 dias | 28 | 672 | 200 | retracao
28 | 0.55 | 345 | 189.75 | 10 | 0 | 5.5 | 0 | CP II E 40 | 7 dias úmida / 56 dias ar 50% umidade | Laboratório | SP | Sudeste | -350 | 56 dias | 56 | 1344 | 350 | retracao
29 | 0.51 | 380 | 193.8 | 0 | 25 | 5.625 | 0.6 | CP V ARI RS | 7 dias úmida / 56 dias ar 50% umidade | Não informado | RJ | Sudeste | 0 | 12 h | 0.5 | 12 | 0 | estabilidade
29 | 0.51 | 380 | 193.8 | 0 | 25 | 5.625 | 0.6 | CP V ARI RS | 7 dias úmida / 56 dias ar 50% umidade | Não informado | RJ | Sudeste | -100 | 1 dia | 1 | 24 | 100 | retracao
29 | 0.51 | 380 | 193.8 | 0 | 25 | 5.625 | 0.6 | CP V ARI RS | 7 dias úmida / 56 dias ar 50% umidade | Não informado | RJ | Sudeste | -140 | 3 dias | 3 | 72 | 140 | retracao
29 | 0.51 | 380 | 193.8 | 0 | 25 | 5.625 | 0.6 | CP V ARI RS | 7 dias úmida / 56 dias ar 50% umidade | Não informado | RJ | Sudeste | -180 | 7 dias | 7 | 168 | 180 | retracao
29 | 0.51 | 380 | 193.8 | 0 | 25 | 5.625 | 0.6 | CP V ARI RS | 7 dias úmida / 56 dias ar 50% umidade | Não informado | RJ | Sudeste | -310 | 14 dias | 14 | 336 | 310 | retracao
29 | 0.51 | 380 | 193.8 | 0 | 25 | 5.625 | 0.6 | CP V ARI RS | 7 dias úmida / 56 dias ar 50% umidade | Não informado | RJ | Sudeste | -390 | 28 dias | 28 | 672 | 390 | retracao
29 | 0.51 | 380 | 193.8 | 0 | 25 | 5.625 | 0.6 | CP V ARI RS | 7 dias úmida / 56 dias ar 50% umidade | Não informado | RJ | Sudeste | -560 | 56 dias | 56 | 1344 | 560 | retracao
30 | 0.55 | 337 | 185.35 | 10 | 25 | 0 | 0.6 | CP II E 40 | 7 dias úmida / 56 dias ar 50% umidade | Laboratório | SP | Sudeste | 0 | 12 h | 0.5 | 12 | 0 | estabilidade
30 | 0.55 | 337 | 185.35 | 10 | 25 | 0 | 0.6 | CP II E 40 | 7 dias úmida / 56 dias ar 50% umidade | Laboratório | SP | Sudeste | 20 | 1 dia | 1 | 24 | 20 | expansao
30 | 0.55 | 337 | 185.35 | 10 | 25 | 0 | 0.6 | CP II E 40 | 7 dias úmida / 56 dias ar 50% umidade | Laboratório | SP | Sudeste | 40 | 3 dias | 3 | 72 | 40 | expansao
30 | 0.55 | 337 | 185.35 | 10 | 25 | 0 | 0.6 | CP II E 40 | 7 dias úmida / 56 dias ar 50% umidade | Laboratório | SP | Sudeste | 70 | 7 dias | 7 | 168 | 70 | expansao
30 | 0.55 | 337 | 185.35 | 10 | 25 | 0 | 0.6 | CP II E 40 | 7 dias úmida / 56 dias ar 50% umidade | Laboratório | SP | Sudeste | -100 | 14 dias | 14 | 336 | 100 | retracao
30 | 0.55 | 337 | 185.35 | 10 | 25 | 0 | 0.6 | CP II E 40 | 7 dias úmida / 56 dias ar 50% umidade | Laboratório | SP | Sudeste | -230 | 28 dias | 28 | 672 | 230 | retracao
30 | 0.55 | 337 | 185.35 | 10 | 25 | 0 | 0.6 | CP II E 40 | 7 dias úmida / 56 dias ar 50% umidade | Laboratório | SP | Sudeste | -350 | 56 dias | 56 | 1344 | 350 | retracao
31 | 0.55 | 336 | 184.8 | 0 | 0 | 0 | 0.6 | CP II E 40 | 7 dias úmida / 56 dias ar 50% umidade | Não informado | SP | Sudeste | 0 | 12 h | 0.5 | 12 | 0 | estabilidade
31 | 0.55 | 336 | 184.8 | 0 | 0 | 0 | 0.6 | CP II E 40 | 7 dias úmida / 56 dias ar 50% umidade | Não informado | SP | Sudeste | -60 | 1 dia | 1 | 24 | 60 | retracao
31 | 0.55 | 336 | 184.8 | 0 | 0 | 0 | 0.6 | CP II E 40 | 7 dias úmida / 56 dias ar 50% umidade | Não informado | SP | Sudeste | -120 | 3 dias | 3 | 72 | 120 | retracao
31 | 0.55 | 336 | 184.8 | 0 | 0 | 0 | 0.6 | CP II E 40 | 7 dias úmida / 56 dias ar 50% umidade | Não informado | SP | Sudeste | -180 | 7 dias | 7 | 168 | 180 | retracao
31 | 0.55 | 336 | 184.8 | 0 | 0 | 0 | 0.6 | CP II E 40 | 7 dias úmida / 56 dias ar 50% umidade | Não informado | SP | Sudeste | -270 | 14 dias | 14 | 336 | 270 | retracao
31 | 0.55 | 336 | 184.8 | 0 | 0 | 0 | 0.6 | CP II E 40 | 7 dias úmida / 56 dias ar 50% umidade | Não informado | SP | Sudeste | -380 | 28 dias | 28 | 672 | 380 | retracao
31 | 0.55 | 336 | 184.8 | 0 | 0 | 0 | 0.6 | CP II E 40 | 7 dias úmida / 56 dias ar 50% umidade | Não informado | SP | Sudeste | -500 | 56 dias | 56 | 1344 | 500 | retracao
32 | 0.55 | 370 | 203.5 | 8 | 0 | 5.5 | 0.6 | CP V ARI RS | 7 dias úmida / 56 dias ar 50% umidade | Não informado | PB | Nordeste | 0 | 12 h | 0.5 | 12 | 0 | estabilidade
32 | 0.55 | 370 | 203.5 | 8 | 0 | 5.5 | 0.6 | CP V ARI RS | 7 dias úmida / 56 dias ar 50% umidade | Não informado | PB | Nordeste | 70 | 1 dia | 1 | 24 | 70 | expansao
32 | 0.55 | 370 | 203.5 | 8 | 0 | 5.5 | 0.6 | CP V ARI RS | 7 dias úmida / 56 dias ar 50% umidade | Não informado | PB | Nordeste | 120 | 3 dias | 3 | 72 | 120 | expansao
32 | 0.55 | 370 | 203.5 | 8 | 0 | 5.5 | 0.6 | CP V ARI RS | 7 dias úmida / 56 dias ar 50% umidade | Não informado | PB | Nordeste | 170 | 7 dias | 7 | 168 | 170 | expansao
32 | 0.55 | 370 | 203.5 | 8 | 0 | 5.5 | 0.6 | CP V ARI RS | 7 dias úmida / 56 dias ar 50% umidade | Não informado | PB | Nordeste | -50 | 14 dias | 14 | 336 | 50 | retracao
32 | 0.55 | 370 | 203.5 | 8 | 0 | 5.5 | 0.6 | CP V ARI RS | 7 dias úmida / 56 dias ar 50% umidade | Não informado | PB | Nordeste | -240 | 28 dias | 28 | 672 | 240 | retracao
32 | 0.55 | 370 | 203.5 | 8 | 0 | 5.5 | 0.6 | CP V ARI RS | 7 dias úmida / 56 dias ar 50% umidade | Não informado | PB | Nordeste | -380 | 56 dias | 56 | 1344 | 380 | retracao
33 | 0.55 | 336 | 184.8 | 0 | 0 | 0 | 0.6 | CP II E 40 | 7 dias úmida / 56 dias ar 50% umidade | Não informado | SP | Sudeste | 0 | 12 h | 0.5 | 12 | 0 | estabilidade
33 | 0.55 | 336 | 184.8 | 0 | 0 | 0 | 0.6 | CP II E 40 | 7 dias úmida / 56 dias ar 50% umidade | Não informado | SP | Sudeste | 30 | 1 dia | 1 | 24 | 30 | expansao
33 | 0.55 | 336 | 184.8 | 0 | 0 | 0 | 0.6 | CP II E 40 | 7 dias úmida / 56 dias ar 50% umidade | Não informado | SP | Sudeste | 70 | 3 dias | 3 | 72 | 70 | expansao
33 | 0.55 | 336 | 184.8 | 0 | 0 | 0 | 0.6 | CP II E 40 | 7 dias úmida / 56 dias ar 50% umidade | Não informado | SP | Sudeste | 80 | 7 dias | 7 | 168 | 80 | expansao
33 | 0.55 | 336 | 184.8 | 0 | 0 | 0 | 0.6 | CP II E 40 | 7 dias úmida / 56 dias ar 50% umidade | Não informado | SP | Sudeste | -90 | 14 dias | 14 | 336 | 90 | retracao
33 | 0.55 | 336 | 184.8 | 0 | 0 | 0 | 0.6 | CP II E 40 | 7 dias úmida / 56 dias ar 50% umidade | Não informado | SP | Sudeste | -280 | 28 dias | 28 | 672 | 280 | retracao
33 | 0.55 | 336 | 184.8 | 0 | 0 | 0 | 0.6 | CP II E 40 | 7 dias úmida / 56 dias ar 50% umidade | Não informado | SP | Sudeste | -490 | 56 dias | 56 | 1344 | 490 | retracao
34 | 0.55 | 336 | 184.8 | 12.5 | 25 | 0 | 0.6 | CP II E 40 | Não informado | Não informado | SP | Sudeste | 0 | 12 h | 0.5 | 12 | 0 | estabilidade
34 | 0.55 | 336 | 184.8 | 12.5 | 25 | 0 | 0.6 | CP II E 40 | Não informado | Não informado | SP | Sudeste | 20 | 1 dia | 1 | 24 | 20 | expansao
34 | 0.55 | 336 | 184.8 | 12.5 | 25 | 0 | 0.6 | CP II E 40 | Não informado | Não informado | SP | Sudeste | 50 | 3 dias | 3 | 72 | 50 | expansao
34 | 0.55 | 336 | 184.8 | 12.5 | 25 | 0 | 0.6 | CP II E 40 | Não informado | Não informado | SP | Sudeste | 90 | 7 dias | 7 | 168 | 90 | expansao
34 | 0.55 | 336 | 184.8 | 12.5 | 25 | 0 | 0.6 | CP II E 40 | Não informado | Não informado | SP | Sudeste | -40 | 14 dias | 14 | 336 | 40 | retracao
34 | 0.55 | 336 | 184.8 | 12.5 | 25 | 0 | 0.6 | CP II E 40 | Não informado | Não informado | SP | Sudeste | -160 | 28 dias | 28 | 672 | 160 | retracao
34 | 0.55 | 336 | 184.8 | 12.5 | 25 | 0 | 0.6 | CP II E 40 | Não informado | Não informado | SP | Sudeste | -350 | 56 dias | 56 | 1344 | 350 | retracao
35 | 0.528 | 360 | 190.08 | 0 | 0 | 0 | 0.6 | CP II F 32 RS | 7 dias úmida / 56 dias ar 50% umidade | Não informado | AM | Norte | 0 | 12 h | 0.5 | 12 | 0 | estabilidade
35 | 0.528 | 360 | 190.08 | 0 | 0 | 0 | 0.6 | CP II F 32 RS | 7 dias úmida / 56 dias ar 50% umidade | Não informado | AM | Norte | -70 | 1 dia | 1 | 24 | 70 | retracao
35 | 0.528 | 360 | 190.08 | 0 | 0 | 0 | 0.6 | CP II F 32 RS | 7 dias úmida / 56 dias ar 50% umidade | Não informado | AM | Norte | -110 | 3 dias | 3 | 72 | 110 | retracao
35 | 0.528 | 360 | 190.08 | 0 | 0 | 0 | 0.6 | CP II F 32 RS | 7 dias úmida / 56 dias ar 50% umidade | Não informado | AM | Norte | -170 | 7 dias | 7 | 168 | 170 | retracao
35 | 0.528 | 360 | 190.08 | 0 | 0 | 0 | 0.6 | CP II F 32 RS | 7 dias úmida / 56 dias ar 50% umidade | Não informado | AM | Norte | -220 | 14 dias | 14 | 336 | 220 | retracao
35 | 0.528 | 360 | 190.08 | 0 | 0 | 0 | 0.6 | CP II F 32 RS | 7 dias úmida / 56 dias ar 50% umidade | Não informado | AM | Norte | -340 | 28 dias | 28 | 672 | 340 | retracao
35 | 0.528 | 360 | 190.08 | 0 | 0 | 0 | 0.6 | CP II F 32 RS | 7 dias úmida / 56 dias ar 50% umidade | Não informado | AM | Norte | -490 | 56 dias | 56 | 1344 | 490 | retracao
36 | 0.55 | 336 | 184.8 | 12.5 | 25 | 5.5 | 0.6 | CP II E 40 | Não informado | Não informado | SP | Sudeste | 0 | 12 h | 0.5 | 12 | 0 | estabilidade
36 | 0.55 | 336 | 184.8 | 12.5 | 25 | 5.5 | 0.6 | CP II E 40 | Não informado | Não informado | SP | Sudeste | 10 | 1 dia | 1 | 24 | 10 | expansao
36 | 0.55 | 336 | 184.8 | 12.5 | 25 | 5.5 | 0.6 | CP II E 40 | Não informado | Não informado | SP | Sudeste | 50 | 3 dias | 3 | 72 | 50 | expansao
36 | 0.55 | 336 | 184.8 | 12.5 | 25 | 5.5 | 0.6 | CP II E 40 | Não informado | Não informado | SP | Sudeste | 90 | 7 dias | 7 | 168 | 90 | expansao
36 | 0.55 | 336 | 184.8 | 12.5 | 25 | 5.5 | 0.6 | CP II E 40 | Não informado | Não informado | SP | Sudeste | -50 | 14 dias | 14 | 336 | 50 | retracao
36 | 0.55 | 336 | 184.8 | 12.5 | 25 | 5.5 | 0.6 | CP II E 40 | Não informado | Não informado | SP | Sudeste | -180 | 28 dias | 28 | 672 | 180 | retracao
36 | 0.55 | 336 | 184.8 | 12.5 | 25 | 5.5 | 0.6 | CP II E 40 | Não informado | Não informado | SP | Sudeste | -350 | 56 dias | 56 | 1344 | 350 | retracao
37 | 0.55 | 340 | 187 | 0 | 0 | 0 | 0.6 | CP II F 40 | 7 dias úmida / 56 dias ar 50% umidade | Não informado | PR | Sul | 0 | 12 h | 0.5 | 12 | 0 | estabilidade
37 | 0.55 | 340 | 187 | 0 | 0 | 0 | 0.6 | CP II F 40 | 7 dias úmida / 56 dias ar 50% umidade | Não informado | PR | Sul | 90 | 1 dia | 1 | 24 | 90 | expansao
37 | 0.55 | 340 | 187 | 0 | 0 | 0 | 0.6 | CP II F 40 | 7 dias úmida / 56 dias ar 50% umidade | Não informado | PR | Sul | 30 | 3 dias | 3 | 72 | 30 | expansao
37 | 0.55 | 340 | 187 | 0 | 0 | 0 | 0.6 | CP II F 40 | 7 dias úmida / 56 dias ar 50% umidade | Não informado | PR | Sul | 10 | 7 dias | 7 | 168 | 10 | expansao
37 | 0.55 | 340 | 187 | 0 | 0 | 0 | 0.6 | CP II F 40 | 7 dias úmida / 56 dias ar 50% umidade | Não informado | PR | Sul | -150 | 14 dias | 14 | 336 | 150 | retracao
37 | 0.55 | 340 | 187 | 0 | 0 | 0 | 0.6 | CP II F 40 | 7 dias úmida / 56 dias ar 50% umidade | Não informado | PR | Sul | -370 | 28 dias | 28 | 672 | 370 | retracao
37 | 0.55 | 340 | 187 | 0 | 0 | 0 | 0.6 | CP II F 40 | 7 dias úmida / 56 dias ar 50% umidade | Não informado | PR | Sul | -490 | 56 dias | 56 | 1344 | 490 | retracao
38 | 0.55 | 335 | 184.25 | 12.5 | 0 | 5.5 | 0.6 | CP II E 40 | 7 dias úmida / 56 dias ar 50% umidade | Laboratório | SP | Sudeste | 0 | 12 h | 0.5 | 12 | 0 | estabilidade
38 | 0.55 | 335 | 184.25 | 12.5 | 0 | 5.5 | 0.6 | CP II E 40 | 7 dias úmida / 56 dias ar 50% umidade | Laboratório | SP | Sudeste | 30 | 1 dia | 1 | 24 | 30 | expansao
38 | 0.55 | 335 | 184.25 | 12.5 | 0 | 5.5 | 0.6 | CP II E 40 | 7 dias úmida / 56 dias ar 50% umidade | Laboratório | SP | Sudeste | 60 | 3 dias | 3 | 72 | 60 | expansao
38 | 0.55 | 335 | 184.25 | 12.5 | 0 | 5.5 | 0.6 | CP II E 40 | 7 dias úmida / 56 dias ar 50% umidade | Laboratório | SP | Sudeste | 100 | 7 dias | 7 | 168 | 100 | expansao
38 | 0.55 | 335 | 184.25 | 12.5 | 0 | 5.5 | 0.6 | CP II E 40 | 7 dias úmida / 56 dias ar 50% umidade | Laboratório | SP | Sudeste | -150 | 14 dias | 14 | 336 | 150 | retracao
38 | 0.55 | 335 | 184.25 | 12.5 | 0 | 5.5 | 0.6 | CP II E 40 | 7 dias úmida / 56 dias ar 50% umidade | Laboratório | SP | Sudeste | -220 | 28 dias | 28 | 672 | 220 | retracao
38 | 0.55 | 335 | 184.25 | 12.5 | 0 | 5.5 | 0.6 | CP II E 40 | 7 dias úmida / 56 dias ar 50% umidade | Laboratório | SP | Sudeste | -350 | 56 dias | 56 | 1344 | 350 | retracao
39 | 0.51 | 380 | 193.8 | 0 | 0 | 0 | 0.6 | CP V ARI RS | 7 dias úmida / 56 dias ar 50% umidade | Não informado | RJ | Sudeste | 0 | 12 h | 0.5 | 12 | 0 | estabilidade
39 | 0.51 | 380 | 193.8 | 0 | 0 | 0 | 0.6 | CP V ARI RS | 7 dias úmida / 56 dias ar 50% umidade | Não informado | RJ | Sudeste | -90 | 1 dia | 1 | 24 | 90 | retracao
39 | 0.51 | 380 | 193.8 | 0 | 0 | 0 | 0.6 | CP V ARI RS | 7 dias úmida / 56 dias ar 50% umidade | Não informado | RJ | Sudeste | -120 | 3 dias | 3 | 72 | 120 | retracao
39 | 0.51 | 380 | 193.8 | 0 | 0 | 0 | 0.6 | CP V ARI RS | 7 dias úmida / 56 dias ar 50% umidade | Não informado | RJ | Sudeste | -160 | 7 dias | 7 | 168 | 160 | retracao
39 | 0.51 | 380 | 193.8 | 0 | 0 | 0 | 0.6 | CP V ARI RS | 7 dias úmida / 56 dias ar 50% umidade | Não informado | RJ | Sudeste | -210 | 14 dias | 14 | 336 | 210 | retracao
39 | 0.51 | 380 | 193.8 | 0 | 0 | 0 | 0.6 | CP V ARI RS | 7 dias úmida / 56 dias ar 50% umidade | Não informado | RJ | Sudeste | -360 | 28 dias | 28 | 672 | 360 | retracao
39 | 0.51 | 380 | 193.8 | 0 | 0 | 0 | 0.6 | CP V ARI RS | 7 dias úmida / 56 dias ar 50% umidade | Não informado | RJ | Sudeste | -490 | 56 dias | 56 | 1344 | 490 | retracao
40 | 0.55 | 336 | 184.8 | 15 | 0 | 0 | 0.6 | CP II E 40 | 7 dias úmida / 56 dias ar 50% umidade | Não informado | SP | Sudeste | 0 | 12 h | 0.5 | 12 | 0 | estabilidade
40 | 0.55 | 336 | 184.8 | 15 | 0 | 0 | 0.6 | CP II E 40 | 7 dias úmida / 56 dias ar 50% umidade | Não informado | SP | Sudeste | 50 | 1 dia | 1 | 24 | 50 | expansao
40 | 0.55 | 336 | 184.8 | 15 | 0 | 0 | 0.6 | CP II E 40 | 7 dias úmida / 56 dias ar 50% umidade | Não informado | SP | Sudeste | 80 | 3 dias | 3 | 72 | 80 | expansao
40 | 0.55 | 336 | 184.8 | 15 | 0 | 0 | 0.6 | CP II E 40 | 7 dias úmida / 56 dias ar 50% umidade | Não informado | SP | Sudeste | 130 | 7 dias | 7 | 168 | 130 | expansao
40 | 0.55 | 336 | 184.8 | 15 | 0 | 0 | 0.6 | CP II E 40 | 7 dias úmida / 56 dias ar 50% umidade | Não informado | SP | Sudeste | -30 | 14 dias | 14 | 336 | 30 | retracao
40 | 0.55 | 336 | 184.8 | 15 | 0 | 0 | 0.6 | CP II E 40 | 7 dias úmida / 56 dias ar 50% umidade | Não informado | SP | Sudeste | -120 | 28 dias | 28 | 672 | 120 | retracao
40 | 0.55 | 336 | 184.8 | 15 | 0 | 0 | 0.6 | CP II E 40 | 7 dias úmida / 56 dias ar 50% umidade | Não informado | SP | Sudeste | -340 | 56 dias | 56 | 1344 | 340 | retracao
41 | 0.62 | 325 | 201.5 | 10 | 0 | 0 | 0.3 | CP V ARI | 7 dias úmida / 56 dias ar 50% umidade | Laboratório | SP | Sudeste | 0 | 12 h | 0.5 | 12 | 0 | estabilidade
41 | 0.62 | 325 | 201.5 | 10 | 0 | 0 | 0.3 | CP V ARI | 7 dias úmida / 56 dias ar 50% umidade | Laboratório | SP | Sudeste | 20 | 1 dia | 1 | 24 | 20 | expansao
41 | 0.62 | 325 | 201.5 | 10 | 0 | 0 | 0.3 | CP V ARI | 7 dias úmida / 56 dias ar 50% umidade | Laboratório | SP | Sudeste | 60 | 3 dias | 3 | 72 | 60 | expansao
41 | 0.62 | 325 | 201.5 | 10 | 0 | 0 | 0.3 | CP V ARI | 7 dias úmida / 56 dias ar 50% umidade | Laboratório | SP | Sudeste | 90 | 7 dias | 7 | 168 | 90 | expansao
41 | 0.62 | 325 | 201.5 | 10 | 0 | 0 | 0.3 | CP V ARI | 7 dias úmida / 56 dias ar 50% umidade | Laboratório | SP | Sudeste | -20 | 14 dias | 14 | 336 | 20 | retracao
41 | 0.62 | 325 | 201.5 | 10 | 0 | 0 | 0.3 | CP V ARI | 7 dias úmida / 56 dias ar 50% umidade | Laboratório | SP | Sudeste | -150 | 28 dias | 28 | 672 | 150 | retracao
41 | 0.62 | 325 | 201.5 | 10 | 0 | 0 | 0.3 | CP V ARI | 7 dias úmida / 56 dias ar 50% umidade | Laboratório | SP | Sudeste | -340 | 56 dias | 56 | 1344 | 340 | retracao
42 | 0.55 | 327 | 179.85 | 0 | 25 | 0 | 0.6 | CP II E 40 | 7 dias úmida / 56 dias ar 50% umidade | Não informado | SP | Sudeste | 0 | 12 h | 0.5 | 12 | 0 | estabilidade
42 | 0.55 | 327 | 179.85 | 0 | 25 | 0 | 0.6 | CP II E 40 | 7 dias úmida / 56 dias ar 50% umidade | Não informado | SP | Sudeste | 40 | 1 dia | 1 | 24 | 40 | expansao
42 | 0.55 | 327 | 179.85 | 0 | 25 | 0 | 0.6 | CP II E 40 | 7 dias úmida / 56 dias ar 50% umidade | Não informado | SP | Sudeste | 100 | 3 dias | 3 | 72 | 100 | expansao
42 | 0.55 | 327 | 179.85 | 0 | 25 | 0 | 0.6 | CP II E 40 | 7 dias úmida / 56 dias ar 50% umidade | Não informado | SP | Sudeste | 110 | 7 dias | 7 | 168 | 110 | expansao
42 | 0.55 | 327 | 179.85 | 0 | 25 | 0 | 0.6 | CP II E 40 | 7 dias úmida / 56 dias ar 50% umidade | Não informado | SP | Sudeste | -60 | 14 dias | 14 | 336 | 60 | retracao
42 | 0.55 | 327 | 179.85 | 0 | 25 | 0 | 0.6 | CP II E 40 | 7 dias úmida / 56 dias ar 50% umidade | Não informado | SP | Sudeste | -390 | 28 dias | 28 | 672 | 390 | retracao
42 | 0.55 | 327 | 179.85 | 0 | 25 | 0 | 0.6 | CP II E 40 | 7 dias úmida / 56 dias ar 50% umidade | Não informado | SP | Sudeste | -480 | 56 dias | 56 | 1344 | 480 | retracao
43 | 0.51 | 380 | 193.8 | 12.5 | 0 | 6 | 0.6 | CP III RS | 7 dias úmida / 56 dias ar 50% umidade | Não informado | RJ | Sudeste | 0 | 12 h | 0.5 | 12 | 0 | estabilidade
43 | 0.51 | 380 | 193.8 | 12.5 | 0 | 6 | 0.6 | CP III RS | 7 dias úmida / 56 dias ar 50% umidade | Não informado | RJ | Sudeste | 10 | 1 dia | 1 | 24 | 10 | expansao
43 | 0.51 | 380 | 193.8 | 12.5 | 0 | 6 | 0.6 | CP III RS | 7 dias úmida / 56 dias ar 50% umidade | Não informado | RJ | Sudeste | 40 | 3 dias | 3 | 72 | 40 | expansao
43 | 0.51 | 380 | 193.8 | 12.5 | 0 | 6 | 0.6 | CP III RS | 7 dias úmida / 56 dias ar 50% umidade | Não informado | RJ | Sudeste | 70 | 7 dias | 7 | 168 | 70 | expansao
43 | 0.51 | 380 | 193.8 | 12.5 | 0 | 6 | 0.6 | CP III RS | 7 dias úmida / 56 dias ar 50% umidade | Não informado | RJ | Sudeste | -70 | 14 dias | 14 | 336 | 70 | retracao
43 | 0.51 | 380 | 193.8 | 12.5 | 0 | 6 | 0.6 | CP III RS | 7 dias úmida / 56 dias ar 50% umidade | Não informado | RJ | Sudeste | -210 | 28 dias | 28 | 672 | 210 | retracao
43 | 0.51 | 380 | 193.8 | 12.5 | 0 | 6 | 0.6 | CP III RS | 7 dias úmida / 56 dias ar 50% umidade | Não informado | RJ | Sudeste | -340 | 56 dias | 56 | 1344 | 340 | retracao
44 | 0.54 | 350 | 189 | 0 | 25 | 0 | 0.6 | CP V ARI | 7 dias úmida / 56 dias ar 50% umidade | Laboratório | SC | Sul | 0 | 12 h | 0.5 | 12 | 0 | estabilidade
44 | 0.54 | 350 | 189 | 0 | 25 | 0 | 0.6 | CP V ARI | 7 dias úmida / 56 dias ar 50% umidade | Laboratório | SC | Sul | 10 | 1 dia | 1 | 24 | 10 | expansao
44 | 0.54 | 350 | 189 | 0 | 25 | 0 | 0.6 | CP V ARI | 7 dias úmida / 56 dias ar 50% umidade | Laboratório | SC | Sul | -10 | 3 dias | 3 | 72 | 10 | retracao
44 | 0.54 | 350 | 189 | 0 | 25 | 0 | 0.6 | CP V ARI | 7 dias úmida / 56 dias ar 50% umidade | Laboratório | SC | Sul | -60 | 7 dias | 7 | 168 | 60 | retracao
44 | 0.54 | 350 | 189 | 0 | 25 | 0 | 0.6 | CP V ARI | 7 dias úmida / 56 dias ar 50% umidade | Laboratório | SC | Sul | -200 | 14 dias | 14 | 336 | 200 | retracao
44 | 0.54 | 350 | 189 | 0 | 25 | 0 | 0.6 | CP V ARI | 7 dias úmida / 56 dias ar 50% umidade | Laboratório | SC | Sul | -400 | 28 dias | 28 | 672 | 400 | retracao
44 | 0.54 | 350 | 189 | 0 | 25 | 0 | 0.6 | CP V ARI | 7 dias úmida / 56 dias ar 50% umidade | Laboratório | SC | Sul | -480 | 56 dias | 56 | 1344 | 480 | retracao
45 | 0.55 | 340 | 187 | 10 | 0 | 0 | 0.6 | CP II F 40 | 7 dias úmida / 56 dias ar 50% umidade | Não informado | PR | Sul | 0 | 12 h | 0.5 | 12 | 0 | estabilidade
45 | 0.55 | 340 | 187 | 10 | 0 | 0 | 0.6 | CP II F 40 | 7 dias úmida / 56 dias ar 50% umidade | Não informado | PR | Sul | 160 | 1 dia | 1 | 24 | 160 | expansao
45 | 0.55 | 340 | 187 | 10 | 0 | 0 | 0.6 | CP II F 40 | 7 dias úmida / 56 dias ar 50% umidade | Não informado | PR | Sul | 140 | 3 dias | 3 | 72 | 140 | expansao
45 | 0.55 | 340 | 187 | 10 | 0 | 0 | 0.6 | CP II F 40 | 7 dias úmida / 56 dias ar 50% umidade | Não informado | PR | Sul | 110 | 7 dias | 7 | 168 | 110 | expansao
45 | 0.55 | 340 | 187 | 10 | 0 | 0 | 0.6 | CP II F 40 | 7 dias úmida / 56 dias ar 50% umidade | Não informado | PR | Sul | -30 | 14 dias | 14 | 336 | 30 | retracao
45 | 0.55 | 340 | 187 | 10 | 0 | 0 | 0.6 | CP II F 40 | 7 dias úmida / 56 dias ar 50% umidade | Não informado | PR | Sul | -220 | 28 dias | 28 | 672 | 220 | retracao
45 | 0.55 | 340 | 187 | 10 | 0 | 0 | 0.6 | CP II F 40 | 7 dias úmida / 56 dias ar 50% umidade | Não informado | PR | Sul | -330 | 56 dias | 56 | 1344 | 330 | retracao
46 | 0.55 | 336 | 184.8 | 0 | 0 | 5.5 | 0.6 | CP V ARI RS | 7 dias úmida / 56 dias ar 50% umidade | Não informado | SP | Sudeste | 0 | 12 h | 0.5 | 12 | 0 | estabilidade
46 | 0.55 | 336 | 184.8 | 0 | 0 | 5.5 | 0.6 | CP V ARI RS | 7 dias úmida / 56 dias ar 50% umidade | Não informado | SP | Sudeste | -50 | 1 dia | 1 | 24 | 50 | retracao
46 | 0.55 | 336 | 184.8 | 0 | 0 | 5.5 | 0.6 | CP V ARI RS | 7 dias úmida / 56 dias ar 50% umidade | Não informado | SP | Sudeste | -100 | 3 dias | 3 | 72 | 100 | retracao
46 | 0.55 | 336 | 184.8 | 0 | 0 | 5.5 | 0.6 | CP V ARI RS | 7 dias úmida / 56 dias ar 50% umidade | Não informado | SP | Sudeste | -160 | 7 dias | 7 | 168 | 160 | retracao
46 | 0.55 | 336 | 184.8 | 0 | 0 | 5.5 | 0.6 | CP V ARI RS | 7 dias úmida / 56 dias ar 50% umidade | Não informado | SP | Sudeste | -250 | 14 dias | 14 | 336 | 250 | retracao
46 | 0.55 | 336 | 184.8 | 0 | 0 | 5.5 | 0.6 | CP V ARI RS | 7 dias úmida / 56 dias ar 50% umidade | Não informado | SP | Sudeste | -350 | 28 dias | 28 | 672 | 350 | retracao
46 | 0.55 | 336 | 184.8 | 0 | 0 | 5.5 | 0.6 | CP V ARI RS | 7 dias úmida / 56 dias ar 50% umidade | Não informado | SP | Sudeste | -480 | 56 dias | 56 | 1344 | 480 | retracao
47 | 0.55 | 336 | 184.8 | 10 | 25 | 4 | 0.6 | CP II E 40 | 7 dias úmida / 56 dias ar 50% umidade | Não informado | SP | Sudeste | 0 | 12 h | 0.5 | 12 | 0 | estabilidade
47 | 0.55 | 336 | 184.8 | 10 | 25 | 4 | 0.6 | CP II E 40 | 7 dias úmida / 56 dias ar 50% umidade | Não informado | SP | Sudeste | 40 | 1 dia | 1 | 24 | 40 | expansao
47 | 0.55 | 336 | 184.8 | 10 | 25 | 4 | 0.6 | CP II E 40 | 7 dias úmida / 56 dias ar 50% umidade | Não informado | SP | Sudeste | 80 | 3 dias | 3 | 72 | 80 | expansao
47 | 0.55 | 336 | 184.8 | 10 | 25 | 4 | 0.6 | CP II E 40 | 7 dias úmida / 56 dias ar 50% umidade | Não informado | SP | Sudeste | 110 | 7 dias | 7 | 168 | 110 | expansao
47 | 0.55 | 336 | 184.8 | 10 | 25 | 4 | 0.6 | CP II E 40 | 7 dias úmida / 56 dias ar 50% umidade | Não informado | SP | Sudeste | -50 | 14 dias | 14 | 336 | 50 | retracao
47 | 0.55 | 336 | 184.8 | 10 | 25 | 4 | 0.6 | CP II E 40 | 7 dias úmida / 56 dias ar 50% umidade | Não informado | SP | Sudeste | -140 | 28 dias | 28 | 672 | 140 | retracao
47 | 0.55 | 336 | 184.8 | 10 | 25 | 4 | 0.6 | CP II E 40 | 7 dias úmida / 56 dias ar 50% umidade | Não informado | SP | Sudeste | -330 | 56 dias | 56 | 1344 | 330 | retracao
48 | 0.55 | 336 | 184.8 | 0 | 25 | 0 | 0.6 | CP V ARI | 7 dias úmida / 56 dias ar 50% umidade | Laboratório | SP | Sudeste | 0 | 12 h | 0.5 | 12 | 0 | estabilidade
48 | 0.55 | 336 | 184.8 | 0 | 25 | 0 | 0.6 | CP V ARI | 7 dias úmida / 56 dias ar 50% umidade | Laboratório | SP | Sudeste | -120 | 1 dia | 1 | 24 | 120 | retracao
48 | 0.55 | 336 | 184.8 | 0 | 25 | 0 | 0.6 | CP V ARI | 7 dias úmida / 56 dias ar 50% umidade | Laboratório | SP | Sudeste | -150 | 3 dias | 3 | 72 | 150 | retracao
48 | 0.55 | 336 | 184.8 | 0 | 25 | 0 | 0.6 | CP V ARI | 7 dias úmida / 56 dias ar 50% umidade | Laboratório | SP | Sudeste | -180 | 7 dias | 7 | 168 | 180 | retracao
48 | 0.55 | 336 | 184.8 | 0 | 25 | 0 | 0.6 | CP V ARI | 7 dias úmida / 56 dias ar 50% umidade | Laboratório | SP | Sudeste | -250 | 14 dias | 14 | 336 | 250 | retracao
48 | 0.55 | 336 | 184.8 | 0 | 25 | 0 | 0.6 | CP V ARI | 7 dias úmida / 56 dias ar 50% umidade | Laboratório | SP | Sudeste | -300 | 28 dias | 28 | 672 | 300 | retracao
48 | 0.55 | 336 | 184.8 | 0 | 25 | 0 | 0.6 | CP V ARI | 7 dias úmida / 56 dias ar 50% umidade | Laboratório | SP | Sudeste | -470 | 56 dias | 56 | 1344 | 470 | retracao
49 | 0.54 | 360 | 194.4 | 12 | 0 | 5.625 | 0.6 | CP V ARI | 7 dias úmida / 56 dias ar 50% umidade | Não informado | DF | Centro Oeste | 0 | 12 h | 0.5 | 12 | 0 | estabilidade
49 | 0.54 | 360 | 194.4 | 12 | 0 | 5.625 | 0.6 | CP V ARI | 7 dias úmida / 56 dias ar 50% umidade | Não informado | DF | Centro Oeste | 30 | 1 dia | 1 | 24 | 30 | expansao
49 | 0.54 | 360 | 194.4 | 12 | 0 | 5.625 | 0.6 | CP V ARI | 7 dias úmida / 56 dias ar 50% umidade | Não informado | DF | Centro Oeste | 60 | 3 dias | 3 | 72 | 60 | expansao
49 | 0.54 | 360 | 194.4 | 12 | 0 | 5.625 | 0.6 | CP V ARI | 7 dias úmida / 56 dias ar 50% umidade | Não informado | DF | Centro Oeste | 90 | 7 dias | 7 | 168 | 90 | expansao
49 | 0.54 | 360 | 194.4 | 12 | 0 | 5.625 | 0.6 | CP V ARI | 7 dias úmida / 56 dias ar 50% umidade | Não informado | DF | Centro Oeste | -30 | 14 dias | 14 | 336 | 30 | retracao
49 | 0.54 | 360 | 194.4 | 12 | 0 | 5.625 | 0.6 | CP V ARI | 7 dias úmida / 56 dias ar 50% umidade | Não informado | DF | Centro Oeste | -160 | 28 dias | 28 | 672 | 160 | retracao
49 | 0.54 | 360 | 194.4 | 12 | 0 | 5.625 | 0.6 | CP V ARI | 7 dias úmida / 56 dias ar 50% umidade | Não informado | DF | Centro Oeste | -330 | 56 dias | 56 | 1344 | 330 | retracao
50 | 0.55 | 336 | 184.8 | 0 | 25 | 0 | 0 | CP V ARI | 7 dias úmida / 56 dias ar 50% umidade | Não informado | PE | Nordeste | 0 | 12 h | 0.5 | 12 | 0 | estabilidade
50 | 0.55 | 336 | 184.8 | 0 | 25 | 0 | 0 | CP V ARI | 7 dias úmida / 56 dias ar 50% umidade | Não informado | PE | Nordeste | -120 | 1 dia | 1 | 24 | 120 | retracao
50 | 0.55 | 336 | 184.8 | 0 | 25 | 0 | 0 | CP V ARI | 7 dias úmida / 56 dias ar 50% umidade | Não informado | PE | Nordeste | -150 | 3 dias | 3 | 72 | 150 | retracao
50 | 0.55 | 336 | 184.8 | 0 | 25 | 0 | 0 | CP V ARI | 7 dias úmida / 56 dias ar 50% umidade | Não informado | PE | Nordeste | -180 | 7 dias | 7 | 168 | 180 | retracao
50 | 0.55 | 336 | 184.8 | 0 | 25 | 0 | 0 | CP V ARI | 7 dias úmida / 56 dias ar 50% umidade | Não informado | PE | Nordeste | -250 | 14 dias | 14 | 336 | 250 | retracao
50 | 0.55 | 336 | 184.8 | 0 | 25 | 0 | 0 | CP V ARI | 7 dias úmida / 56 dias ar 50% umidade | Não informado | PE | Nordeste | -300 | 28 dias | 28 | 672 | 300 | retracao
50 | 0.55 | 336 | 184.8 | 0 | 25 | 0 | 0 | CP V ARI | 7 dias úmida / 56 dias ar 50% umidade | Não informado | PE | Nordeste | -470 | 56 dias | 56 | 1344 | 470 | retracao
51 | 0.51 | 380 | 193.8 | 12 | 0 | 0 | 0.6 | CP II Z 40 | 7 dias úmida / 56 dias ar 50% umidade | Não informado | DF | Centro Oeste | 0 | 12 h | 0.5 | 12 | 0 | estabilidade
51 | 0.51 | 380 | 193.8 | 12 | 0 | 0 | 0.6 | CP II Z 40 | 7 dias úmida / 56 dias ar 50% umidade | Não informado | DF | Centro Oeste | 40 | 1 dia | 1 | 24 | 40 | expansao
51 | 0.51 | 380 | 193.8 | 12 | 0 | 0 | 0.6 | CP II Z 40 | 7 dias úmida / 56 dias ar 50% umidade | Não informado | DF | Centro Oeste | 90 | 3 dias | 3 | 72 | 90 | expansao
51 | 0.51 | 380 | 193.8 | 12 | 0 | 0 | 0.6 | CP II Z 40 | 7 dias úmida / 56 dias ar 50% umidade | Não informado | DF | Centro Oeste | 130 | 7 dias | 7 | 168 | 130 | expansao
51 | 0.51 | 380 | 193.8 | 12 | 0 | 0 | 0.6 | CP II Z 40 | 7 dias úmida / 56 dias ar 50% umidade | Não informado | DF | Centro Oeste | -60 | 14 dias | 14 | 336 | 60 | retracao
51 | 0.51 | 380 | 193.8 | 12 | 0 | 0 | 0.6 | CP II Z 40 | 7 dias úmida / 56 dias ar 50% umidade | Não informado | DF | Centro Oeste | -190 | 28 dias | 28 | 672 | 190 | retracao
51 | 0.51 | 380 | 193.8 | 12 | 0 | 0 | 0.6 | CP II Z 40 | 7 dias úmida / 56 dias ar 50% umidade | Não informado | DF | Centro Oeste | -330 | 56 dias | 56 | 1344 | 330 | retracao
52 | 0.5 | 380 | 190 | 0 | 0 | 0 | 0.6 | CP III RS | 7 dias úmida / 56 dias ar 50% umidade | Não informado | RJ | Sudeste | 0 | 12 h | 0.5 | 12 | 0 | estabilidade
52 | 0.5 | 380 | 190 | 0 | 0 | 0 | 0.6 | CP III RS | 7 dias úmida / 56 dias ar 50% umidade | Não informado | RJ | Sudeste | -60 | 1 dia | 1 | 24 | 60 | retracao
52 | 0.5 | 380 | 190 | 0 | 0 | 0 | 0.6 | CP III RS | 7 dias úmida / 56 dias ar 50% umidade | Não informado | RJ | Sudeste | -120 | 3 dias | 3 | 72 | 120 | retracao
52 | 0.5 | 380 | 190 | 0 | 0 | 0 | 0.6 | CP III RS | 7 dias úmida / 56 dias ar 50% umidade | Não informado | RJ | Sudeste | -170 | 7 dias | 7 | 168 | 170 | retracao
52 | 0.5 | 380 | 190 | 0 | 0 | 0 | 0.6 | CP III RS | 7 dias úmida / 56 dias ar 50% umidade | Não informado | RJ | Sudeste | -280 | 14 dias | 14 | 336 | 280 | retracao
52 | 0.5 | 380 | 190 | 0 | 0 | 0 | 0.6 | CP III RS | 7 dias úmida / 56 dias ar 50% umidade | Não informado | RJ | Sudeste | -350 | 28 dias | 28 | 672 | 350 | retracao
52 | 0.5 | 380 | 190 | 0 | 0 | 0 | 0.6 | CP III RS | 7 dias úmida / 56 dias ar 50% umidade | Não informado | RJ | Sudeste | -470 | 56 dias | 56 | 1344 | 470 | retracao
53 | 0.51 | 365 | 186.15 | 12.5 | 0 | 0 | 0.6 | CP V ARI RS | 7 dias úmida / 56 dias ar 50% umidade | Não informado | PB | Nordeste | 0 | 12 h | 0.5 | 12 | 0 | estabilidade
53 | 0.51 | 365 | 186.15 | 12.5 | 0 | 0 | 0.6 | CP V ARI RS | 7 dias úmida / 56 dias ar 50% umidade | Não informado | PB | Nordeste | 20 | 1 dia | 1 | 24 | 20 | expansao
53 | 0.51 | 365 | 186.15 | 12.5 | 0 | 0 | 0.6 | CP V ARI RS | 7 dias úmida / 56 dias ar 50% umidade | Não informado | PB | Nordeste | 60 | 3 dias | 3 | 72 | 60 | expansao
53 | 0.51 | 365 | 186.15 | 12.5 | 0 | 0 | 0.6 | CP V ARI RS | 7 dias úmida / 56 dias ar 50% umidade | Não informado | PB | Nordeste | 100 | 7 dias | 7 | 168 | 100 | expansao
53 | 0.51 | 365 | 186.15 | 12.5 | 0 | 0 | 0.6 | CP V ARI RS | 7 dias úmida / 56 dias ar 50% umidade | Não informado | PB | Nordeste | -40 | 14 dias | 14 | 336 | 40 | retracao
53 | 0.51 | 365 | 186.15 | 12.5 | 0 | 0 | 0.6 | CP V ARI RS | 7 dias úmida / 56 dias ar 50% umidade | Não informado | PB | Nordeste | -130 | 28 dias | 28 | 672 | 130 | retracao
53 | 0.51 | 365 | 186.15 | 12.5 | 0 | 0 | 0.6 | CP V ARI RS | 7 dias úmida / 56 dias ar 50% umidade | Não informado | PB | Nordeste | -330 | 56 dias | 56 | 1344 | 330 | retracao
54 | 0.61 | 330 | 201.3 | 0 | 0 | 0 | 0.3 | CP V ARI | 7 dias úmida / 56 dias ar 50% umidade | Campo | SP | Sudeste | 0 | 12 h | 0.5 | 12 | 0 | estabilidade
54 | 0.61 | 330 | 201.3 | 0 | 0 | 0 | 0.3 | CP V ARI | 7 dias úmida / 56 dias ar 50% umidade | Campo | SP | Sudeste | 0 | 1 dia | 1 | 24 | 0 | estabilidade
54 | 0.61 | 330 | 201.3 | 0 | 0 | 0 | 0.3 | CP V ARI | 7 dias úmida / 56 dias ar 50% umidade | Campo | SP | Sudeste | 10 | 3 dias | 3 | 72 | 10 | expansao
54 | 0.61 | 330 | 201.3 | 0 | 0 | 0 | 0.3 | CP V ARI | 7 dias úmida / 56 dias ar 50% umidade | Campo | SP | Sudeste | 20 | 7 dias | 7 | 168 | 20 | expansao
54 | 0.61 | 330 | 201.3 | 0 | 0 | 0 | 0.3 | CP V ARI | 7 dias úmida / 56 dias ar 50% umidade | Campo | SP | Sudeste | -140 | 14 dias | 14 | 336 | 140 | retracao
54 | 0.61 | 330 | 201.3 | 0 | 0 | 0 | 0.3 | CP V ARI | 7 dias úmida / 56 dias ar 50% umidade | Campo | SP | Sudeste | -290 | 28 dias | 28 | 672 | 290 | retracao
54 | 0.61 | 330 | 201.3 | 0 | 0 | 0 | 0.3 | CP V ARI | 7 dias úmida / 56 dias ar 50% umidade | Campo | SP | Sudeste | -470 | 56 dias | 56 | 1344 | 470 | retracao
55 | 0.55 | 360 | 198 | 15 | 0 | 5 | 0 | CP II E 40 | 7 dias úmida / 56 dias ar 50% umidade | Não informado | SP | Sudeste | 0 | 12 h | 0.5 | 12 | 0 | estabilidade
55 | 0.55 | 360 | 198 | 15 | 0 | 5 | 0 | CP II E 40 | 7 dias úmida / 56 dias ar 50% umidade | Não informado | SP | Sudeste | 30 | 1 dia | 1 | 24 | 30 | expansao
55 | 0.55 | 360 | 198 | 15 | 0 | 5 | 0 | CP II E 40 | 7 dias úmida / 56 dias ar 50% umidade | Não informado | SP | Sudeste | 60 | 3 dias | 3 | 72 | 60 | expansao
55 | 0.55 | 360 | 198 | 15 | 0 | 5 | 0 | CP II E 40 | 7 dias úmida / 56 dias ar 50% umidade | Não informado | SP | Sudeste | 100 | 7 dias | 7 | 168 | 100 | expansao
55 | 0.55 | 360 | 198 | 15 | 0 | 5 | 0 | CP II E 40 | 7 dias úmida / 56 dias ar 50% umidade | Não informado | SP | Sudeste | -60 | 14 dias | 14 | 336 | 60 | retracao
55 | 0.55 | 360 | 198 | 15 | 0 | 5 | 0 | CP II E 40 | 7 dias úmida / 56 dias ar 50% umidade | Não informado | SP | Sudeste | -180 | 28 dias | 28 | 672 | 180 | retracao
55 | 0.55 | 360 | 198 | 15 | 0 | 5 | 0 | CP II E 40 | 7 dias úmida / 56 dias ar 50% umidade | Não informado | SP | Sudeste | -330 | 56 dias | 56 | 1344 | 330 | retracao
56 | 0.51 | 380 | 193.8 | 0 | 0 | 6 | 0.6 | CP III RS | 7 dias úmida / 56 dias ar 50% umidade | Não informado | RJ | Sudeste | 0 | 12 h | 0.5 | 12 | 0 | estabilidade
56 | 0.51 | 380 | 193.8 | 0 | 0 | 6 | 0.6 | CP III RS | 7 dias úmida / 56 dias ar 50% umidade | Não informado | RJ | Sudeste | -50 | 1 dia | 1 | 24 | 50 | retracao
56 | 0.51 | 380 | 193.8 | 0 | 0 | 6 | 0.6 | CP III RS | 7 dias úmida / 56 dias ar 50% umidade | Não informado | RJ | Sudeste | -100 | 3 dias | 3 | 72 | 100 | retracao
56 | 0.51 | 380 | 193.8 | 0 | 0 | 6 | 0.6 | CP III RS | 7 dias úmida / 56 dias ar 50% umidade | Não informado | RJ | Sudeste | -160 | 7 dias | 7 | 168 | 160 | retracao
56 | 0.51 | 380 | 193.8 | 0 | 0 | 6 | 0.6 | CP III RS | 7 dias úmida / 56 dias ar 50% umidade | Não informado | RJ | Sudeste | -250 | 14 dias | 14 | 336 | 250 | retracao
56 | 0.51 | 380 | 193.8 | 0 | 0 | 6 | 0.6 | CP III RS | 7 dias úmida / 56 dias ar 50% umidade | Não informado | RJ | Sudeste | -360 | 28 dias | 28 | 672 | 360 | retracao
56 | 0.51 | 380 | 193.8 | 0 | 0 | 6 | 0.6 | CP III RS | 7 dias úmida / 56 dias ar 50% umidade | Não informado | RJ | Sudeste | -470 | 56 dias | 56 | 1344 | 470 | retracao
57 | 0.53 | 349 | 184.97 | 15 | 25 | 6 | 0.6 | CP II E 40 | Não informado | Não informado | SP | Sudeste | 0 | 12 h | 0.5 | 12 | 0 | estabilidade
57 | 0.53 | 349 | 184.97 | 15 | 25 | 6 | 0.6 | CP II E 40 | Não informado | Não informado | SP | Sudeste | 30 | 1 dia | 1 | 24 | 30 | expansao
57 | 0.53 | 349 | 184.97 | 15 | 25 | 6 | 0.6 | CP II E 40 | Não informado | Não informado | SP | Sudeste | 70 | 3 dias | 3 | 72 | 70 | expansao
57 | 0.53 | 349 | 184.97 | 15 | 25 | 6 | 0.6 | CP II E 40 | Não informado | Não informado | SP | Sudeste | 110 | 7 dias | 7 | 168 | 110 | expansao
57 | 0.53 | 349 | 184.97 | 15 | 25 | 6 | 0.6 | CP II E 40 | Não informado | Não informado | SP | Sudeste | -20 | 14 dias | 14 | 336 | 20 | retracao
57 | 0.53 | 349 | 184.97 | 15 | 25 | 6 | 0.6 | CP II E 40 | Não informado | Não informado | SP | Sudeste | -190 | 28 dias | 28 | 672 | 190 | retracao
57 | 0.53 | 349 | 184.97 | 15 | 25 | 6 | 0.6 | CP II E 40 | Não informado | Não informado | SP | Sudeste | -330 | 56 dias | 56 | 1344 | 330 | retracao
58 | 0.49 | 380 | 186.2 | 10 | 0 | 0 | 0.6 | CP V ARI | 7 dias úmida / 56 dias ar 50% umidade | Não informado | PI | Nordeste | 0 | 12 h | 0.5 | 12 | 0 | estabilidade
58 | 0.49 | 380 | 186.2 | 10 | 0 | 0 | 0.6 | CP V ARI | 7 dias úmida / 56 dias ar 50% umidade | Não informado | PI | Nordeste | 30 | 1 dia | 1 | 24 | 30 | expansao
58 | 0.49 | 380 | 186.2 | 10 | 0 | 0 | 0.6 | CP V ARI | 7 dias úmida / 56 dias ar 50% umidade | Não informado | PI | Nordeste | 70 | 3 dias | 3 | 72 | 70 | expansao
58 | 0.49 | 380 | 186.2 | 10 | 0 | 0 | 0.6 | CP V ARI | 7 dias úmida / 56 dias ar 50% umidade | Não informado | PI | Nordeste | 120 | 7 dias | 7 | 168 | 120 | expansao
58 | 0.49 | 380 | 186.2 | 10 | 0 | 0 | 0.6 | CP V ARI | 7 dias úmida / 56 dias ar 50% umidade | Não informado | PI | Nordeste | -90 | 14 dias | 14 | 336 | 90 | retracao
58 | 0.49 | 380 | 186.2 | 10 | 0 | 0 | 0.6 | CP V ARI | 7 dias úmida / 56 dias ar 50% umidade | Não informado | PI | Nordeste | -200 | 28 dias | 28 | 672 | 200 | retracao
58 | 0.49 | 380 | 186.2 | 10 | 0 | 0 | 0.6 | CP V ARI | 7 dias úmida / 56 dias ar 50% umidade | Não informado | PI | Nordeste | -320 | 56 dias | 56 | 1344 | 320 | retracao
59 | 0.547 | 320 | 175.04 | 0 | 0 | 0 | 0.6 | CP II E 40 | 7 dias úmida / 56 dias ar 50% umidade | Não informado | SP | Sudeste | 0 | 12 h | 0.5 | 12 | 0 | estabilidade
59 | 0.547 | 320 | 175.04 | 0 | 0 | 0 | 0.6 | CP II E 40 | 7 dias úmida / 56 dias ar 50% umidade | Não informado | SP | Sudeste | 40 | 1 dia | 1 | 24 | 40 | expansao
59 | 0.547 | 320 | 175.04 | 0 | 0 | 0 | 0.6 | CP II E 40 | 7 dias úmida / 56 dias ar 50% umidade | Não informado | SP | Sudeste | 90 | 3 dias | 3 | 72 | 90 | expansao
59 | 0.547 | 320 | 175.04 | 0 | 0 | 0 | 0.6 | CP II E 40 | 7 dias úmida / 56 dias ar 50% umidade | Não informado | SP | Sudeste | 110 | 7 dias | 7 | 168 | 110 | expansao
59 | 0.547 | 320 | 175.04 | 0 | 0 | 0 | 0.6 | CP II E 40 | 7 dias úmida / 56 dias ar 50% umidade | Não informado | SP | Sudeste | -80 | 14 dias | 14 | 336 | 80 | retracao
59 | 0.547 | 320 | 175.04 | 0 | 0 | 0 | 0.6 | CP II E 40 | 7 dias úmida / 56 dias ar 50% umidade | Não informado | SP | Sudeste | -360 | 28 dias | 28 | 672 | 360 | retracao
59 | 0.547 | 320 | 175.04 | 0 | 0 | 0 | 0.6 | CP II E 40 | 7 dias úmida / 56 dias ar 50% umidade | Não informado | SP | Sudeste | -460 | 56 dias | 56 | 1344 | 460 | retracao
60 | 0.55 | 336 | 184.8 | 0 | 25 | 0 | 0.6 | CP II E 40 | 7 dias úmida / 56 dias ar 50% umidade | Não informado | SP | Sudeste | 0 | 12 h | 0.5 | 12 | 0 | estabilidade
60 | 0.55 | 336 | 184.8 | 0 | 25 | 0 | 0.6 | CP II E 40 | 7 dias úmida / 56 dias ar 50% umidade | Não informado | SP | Sudeste | -60 | 1 dia | 1 | 24 | 60 | retracao
60 | 0.55 | 336 | 184.8 | 0 | 25 | 0 | 0.6 | CP II E 40 | 7 dias úmida / 56 dias ar 50% umidade | Não informado | SP | Sudeste | -120 | 3 dias | 3 | 72 | 120 | retracao
60 | 0.55 | 336 | 184.8 | 0 | 25 | 0 | 0.6 | CP II E 40 | 7 dias úmida / 56 dias ar 50% umidade | Não informado | SP | Sudeste | -170 | 7 dias | 7 | 168 | 170 | retracao
60 | 0.55 | 336 | 184.8 | 0 | 25 | 0 | 0.6 | CP II E 40 | 7 dias úmida / 56 dias ar 50% umidade | Não informado | SP | Sudeste | -210 | 14 dias | 14 | 336 | 210 | retracao
60 | 0.55 | 336 | 184.8 | 0 | 25 | 0 | 0.6 | CP II E 40 | 7 dias úmida / 56 dias ar 50% umidade | Não informado | SP | Sudeste | -340 | 28 dias | 28 | 672 | 340 | retracao
60 | 0.55 | 336 | 184.8 | 0 | 25 | 0 | 0.6 | CP II E 40 | 7 dias úmida / 56 dias ar 50% umidade | Não informado | SP | Sudeste | -460 | 56 dias | 56 | 1344 | 460 | retracao
61 | 0.51 | 365 | 186.15 | 0 | 0 | 0 | 0.6 | CP V ARI RS | 7 dias úmida / 56 dias ar 50% umidade | Não informado | PB | Nordeste | 0 | 12 h | 0.5 | 12 | 0 | estabilidade
61 | 0.51 | 365 | 186.15 | 0 | 0 | 0 | 0.6 | CP V ARI RS | 7 dias úmida / 56 dias ar 50% umidade | Não informado | PB | Nordeste | -40 | 1 dia | 1 | 24 | 40 | retracao
61 | 0.51 | 365 | 186.15 | 0 | 0 | 0 | 0.6 | CP V ARI RS | 7 dias úmida / 56 dias ar 50% umidade | Não informado | PB | Nordeste | -80 | 3 dias | 3 | 72 | 80 | retracao
61 | 0.51 | 365 | 186.15 | 0 | 0 | 0 | 0.6 | CP V ARI RS | 7 dias úmida / 56 dias ar 50% umidade | Não informado | PB | Nordeste | -160 | 7 dias | 7 | 168 | 160 | retracao
61 | 0.51 | 365 | 186.15 | 0 | 0 | 0 | 0.6 | CP V ARI RS | 7 dias úmida / 56 dias ar 50% umidade | Não informado | PB | Nordeste | -230 | 14 dias | 14 | 336 | 230 | retracao
61 | 0.51 | 365 | 186.15 | 0 | 0 | 0 | 0.6 | CP V ARI RS | 7 dias úmida / 56 dias ar 50% umidade | Não informado | PB | Nordeste | -340 | 28 dias | 28 | 672 | 340 | retracao
61 | 0.51 | 365 | 186.15 | 0 | 0 | 0 | 0.6 | CP V ARI RS | 7 dias úmida / 56 dias ar 50% umidade | Não informado | PB | Nordeste | -460 | 56 dias | 56 | 1344 | 460 | retracao
62 | 0.54 | 350 | 189 | 12.5 | 25 | 0 | 0.6 | CP V ARI | 7 dias úmida / 56 dias ar 50% umidade | Laboratório | SC | Sul | 0 | 12 h | 0.5 | 12 | 0 | estabilidade
62 | 0.54 | 350 | 189 | 12.5 | 25 | 0 | 0.6 | CP V ARI | 7 dias úmida / 56 dias ar 50% umidade | Laboratório | SC | Sul | 50 | 1 dia | 1 | 24 | 50 | expansao
62 | 0.54 | 350 | 189 | 12.5 | 25 | 0 | 0.6 | CP V ARI | 7 dias úmida / 56 dias ar 50% umidade | Laboratório | SC | Sul | 50 | 3 dias | 3 | 72 | 50 | expansao
62 | 0.54 | 350 | 189 | 12.5 | 25 | 0 | 0.6 | CP V ARI | 7 dias úmida / 56 dias ar 50% umidade | Laboratório | SC | Sul | 10 | 7 dias | 7 | 168 | 10 | expansao
62 | 0.54 | 350 | 189 | 12.5 | 25 | 0 | 0.6 | CP V ARI | 7 dias úmida / 56 dias ar 50% umidade | Laboratório | SC | Sul | -130 | 14 dias | 14 | 336 | 130 | retracao
62 | 0.54 | 350 | 189 | 12.5 | 25 | 0 | 0.6 | CP V ARI | 7 dias úmida / 56 dias ar 50% umidade | Laboratório | SC | Sul | -280 | 28 dias | 28 | 672 | 280 | retracao
62 | 0.54 | 350 | 189 | 12.5 | 25 | 0 | 0.6 | CP V ARI | 7 dias úmida / 56 dias ar 50% umidade | Laboratório | SC | Sul | -320 | 56 dias | 56 | 1344 | 320 | retracao
63 | 0.55 | 345 | 189.75 | 15 | 0 | 5.5 | 0 | CP II E 40 | 7 dias úmida / 56 dias ar 50% umidade | Laboratório | SP | Sudeste | 0 | 12 h | 0.5 | 12 | 0 | estabilidade
63 | 0.55 | 345 | 189.75 | 15 | 0 | 5.5 | 0 | CP II E 40 | 7 dias úmida / 56 dias ar 50% umidade | Laboratório | SP | Sudeste | 30 | 1 dia | 1 | 24 | 30 | expansao
63 | 0.55 | 345 | 189.75 | 15 | 0 | 5.5 | 0 | CP II E 40 | 7 dias úmida / 56 dias ar 50% umidade | Laboratório | SP | Sudeste | 80 | 3 dias | 3 | 72 | 80 | expansao
63 | 0.55 | 345 | 189.75 | 15 | 0 | 5.5 | 0 | CP II E 40 | 7 dias úmida / 56 dias ar 50% umidade | Laboratório | SP | Sudeste | 140 | 7 dias | 7 | 168 | 140 | expansao
63 | 0.55 | 345 | 189.75 | 15 | 0 | 5.5 | 0 | CP II E 40 | 7 dias úmida / 56 dias ar 50% umidade | Laboratório | SP | Sudeste | -30 | 14 dias | 14 | 336 | 30 | retracao
63 | 0.55 | 345 | 189.75 | 15 | 0 | 5.5 | 0 | CP II E 40 | 7 dias úmida / 56 dias ar 50% umidade | Laboratório | SP | Sudeste | -130 | 28 dias | 28 | 672 | 130 | retracao
63 | 0.55 | 345 | 189.75 | 15 | 0 | 5.5 | 0 | CP II E 40 | 7 dias úmida / 56 dias ar 50% umidade | Laboratório | SP | Sudeste | -320 | 56 dias | 56 | 1344 | 320 | retracao
64 | 0.521 | 380 | 197.98 | 0 | 0 | 0 | 0.6 | CP II F 32 RS | 7 dias úmida / 56 dias ar 50% umidade | Não informado | AM | Norte | 0 | 12 h | 0.5 | 12 | 0 | estabilidade
64 | 0.521 | 380 | 197.98 | 0 | 0 | 0 | 0.6 | CP II F 32 RS | 7 dias úmida / 56 dias ar 50% umidade | Não informado | AM | Norte | -90 | 1 dia | 1 | 24 | 90 | retracao
64 | 0.521 | 380 | 197.98 | 0 | 0 | 0 | 0.6 | CP II F 32 RS | 7 dias úmida / 56 dias ar 50% umidade | Não informado | AM | Norte | -140 | 3 dias | 3 | 72 | 140 | retracao
64 | 0.521 | 380 | 197.98 | 0 | 0 | 0 | 0.6 | CP II F 32 RS | 7 dias úmida / 56 dias ar 50% umidade | Não informado | AM | Norte | -180 | 7 dias | 7 | 168 | 180 | retracao
64 | 0.521 | 380 | 197.98 | 0 | 0 | 0 | 0.6 | CP II F 32 RS | 7 dias úmida / 56 dias ar 50% umidade | Não informado | AM | Norte | -240 | 14 dias | 14 | 336 | 240 | retracao
64 | 0.521 | 380 | 197.98 | 0 | 0 | 0 | 0.6 | CP II F 32 RS | 7 dias úmida / 56 dias ar 50% umidade | Não informado | AM | Norte | -330 | 28 dias | 28 | 672 | 330 | retracao
64 | 0.521 | 380 | 197.98 | 0 | 0 | 0 | 0.6 | CP II F 32 RS | 7 dias úmida / 56 dias ar 50% umidade | Não informado | AM | Norte | -450 | 56 dias | 56 | 1344 | 450 | retracao
65 | 0.63 | 320 | 201.6 | 10 | 0 | 0 | 0.3 | CP V ARI | 7 dias úmida / 56 dias ar 50% umidade | Laboratório | SP | Sudeste | 0 | 12 h | 0.5 | 12 | 0 | estabilidade
65 | 0.63 | 320 | 201.6 | 10 | 0 | 0 | 0.3 | CP V ARI | 7 dias úmida / 56 dias ar 50% umidade | Laboratório | SP | Sudeste | 30 | 1 dia | 1 | 24 | 30 | expansao
65 | 0.63 | 320 | 201.6 | 10 | 0 | 0 | 0.3 | CP V ARI | 7 dias úmida / 56 dias ar 50% umidade | Laboratório | SP | Sudeste | 60 | 3 dias | 3 | 72 | 60 | expansao
65 | 0.63 | 320 | 201.6 | 10 | 0 | 0 | 0.3 | CP V ARI | 7 dias úmida / 56 dias ar 50% umidade | Laboratório | SP | Sudeste | 110 | 7 dias | 7 | 168 | 110 | expansao
65 | 0.63 | 320 | 201.6 | 10 | 0 | 0 | 0.3 | CP V ARI | 7 dias úmida / 56 dias ar 50% umidade | Laboratório | SP | Sudeste | -10 | 14 dias | 14 | 336 | 10 | retracao
65 | 0.63 | 320 | 201.6 | 10 | 0 | 0 | 0.3 | CP V ARI | 7 dias úmida / 56 dias ar 50% umidade | Laboratório | SP | Sudeste | -100 | 28 dias | 28 | 672 | 100 | retracao
65 | 0.63 | 320 | 201.6 | 10 | 0 | 0 | 0.3 | CP V ARI | 7 dias úmida / 56 dias ar 50% umidade | Laboratório | SP | Sudeste | -320 | 56 dias | 56 | 1344 | 320 | retracao
66 | 0.49 | 380 | 186.2 | 12.5 | 0 | 5.5 | 0.6 | CP V ARI RS | 7 dias úmida / 56 dias ar 50% umidade | Não informado | CE | Nordeste | 0 | 12 h | 0.5 | 12 | 0 | estabilidade
66 | 0.49 | 380 | 186.2 | 12.5 | 0 | 5.5 | 0.6 | CP V ARI RS | 7 dias úmida / 56 dias ar 50% umidade | Não informado | CE | Nordeste | 40 | 1 dia | 1 | 24 | 40 | expansao
66 | 0.49 | 380 | 186.2 | 12.5 | 0 | 5.5 | 0.6 | CP V ARI RS | 7 dias úmida / 56 dias ar 50% umidade | Não informado | CE | Nordeste | 80 | 3 dias | 3 | 72 | 80 | expansao
66 | 0.49 | 380 | 186.2 | 12.5 | 0 | 5.5 | 0.6 | CP V ARI RS | 7 dias úmida / 56 dias ar 50% umidade | Não informado | CE | Nordeste | 120 | 7 dias | 7 | 168 | 120 | expansao
66 | 0.49 | 380 | 186.2 | 12.5 | 0 | 5.5 | 0.6 | CP V ARI RS | 7 dias úmida / 56 dias ar 50% umidade | Não informado | CE | Nordeste | -40 | 14 dias | 14 | 336 | 40 | retracao
66 | 0.49 | 380 | 186.2 | 12.5 | 0 | 5.5 | 0.6 | CP V ARI RS | 7 dias úmida / 56 dias ar 50% umidade | Não informado | CE | Nordeste | -160 | 28 dias | 28 | 672 | 160 | retracao
66 | 0.49 | 380 | 186.2 | 12.5 | 0 | 5.5 | 0.6 | CP V ARI RS | 7 dias úmida / 56 dias ar 50% umidade | Não informado | CE | Nordeste | -320 | 56 dias | 56 | 1344 | 320 | retracao
67 | 0.49 | 380 | 186.2 | 0 | 0 | 0 | 0.6 | CP V ARI | 7 dias úmida / 56 dias ar 50% umidade | Não informado | PI | Nordeste | 0 | 12 h | 0.5 | 12 | 0 | estabilidade
67 | 0.49 | 380 | 186.2 | 0 | 0 | 0 | 0.6 | CP V ARI | 7 dias úmida / 56 dias ar 50% umidade | Não informado | PI | Nordeste | -50 | 1 dia | 1 | 24 | 50 | retracao
67 | 0.49 | 380 | 186.2 | 0 | 0 | 0 | 0.6 | CP V ARI | 7 dias úmida / 56 dias ar 50% umidade | Não informado | PI | Nordeste | -100 | 3 dias | 3 | 72 | 100 | retracao
67 | 0.49 | 380 | 186.2 | 0 | 0 | 0 | 0.6 | CP V ARI | 7 dias úmida / 56 dias ar 50% umidade | Não informado | PI | Nordeste | -170 | 7 dias | 7 | 168 | 170 | retracao
67 | 0.49 | 380 | 186.2 | 0 | 0 | 0 | 0.6 | CP V ARI | 7 dias úmida / 56 dias ar 50% umidade | Não informado | PI | Nordeste | -260 | 14 dias | 14 | 336 | 260 | retracao
67 | 0.49 | 380 | 186.2 | 0 | 0 | 0 | 0.6 | CP V ARI | 7 dias úmida / 56 dias ar 50% umidade | Não informado | PI | Nordeste | -370 | 28 dias | 28 | 672 | 370 | retracao
67 | 0.49 | 380 | 186.2 | 0 | 0 | 0 | 0.6 | CP V ARI | 7 dias úmida / 56 dias ar 50% umidade | Não informado | PI | Nordeste | -450 | 56 dias | 56 | 1344 | 450 | retracao
68 | 0.55 | 336 | 184.8 | 12.5 | 25 | 5.5 | 0.6 | CP II E 40 | Não informado | Não informado | SP | Sudeste | 0 | 12 h | 0.5 | 12 | 0 | estabilidade
68 | 0.55 | 336 | 184.8 | 12.5 | 25 | 5.5 | 0.6 | CP II E 40 | Não informado | Não informado | SP | Sudeste | 20 | 1 dia | 1 | 24 | 20 | expansao
68 | 0.55 | 336 | 184.8 | 12.5 | 25 | 5.5 | 0.6 | CP II E 40 | Não informado | Não informado | SP | Sudeste | 60 | 3 dias | 3 | 72 | 60 | expansao
68 | 0.55 | 336 | 184.8 | 12.5 | 25 | 5.5 | 0.6 | CP II E 40 | Não informado | Não informado | SP | Sudeste | 100 | 7 dias | 7 | 168 | 100 | expansao
68 | 0.55 | 336 | 184.8 | 12.5 | 25 | 5.5 | 0.6 | CP II E 40 | Não informado | Não informado | SP | Sudeste | -30 | 14 dias | 14 | 336 | 30 | retracao
68 | 0.55 | 336 | 184.8 | 12.5 | 25 | 5.5 | 0.6 | CP II E 40 | Não informado | Não informado | SP | Sudeste | -160 | 28 dias | 28 | 672 | 160 | retracao
68 | 0.55 | 336 | 184.8 | 12.5 | 25 | 5.5 | 0.6 | CP II E 40 | Não informado | Não informado | SP | Sudeste | -320 | 56 dias | 56 | 1344 | 320 | retracao
69 | 0.54 | 360 | 194.4 | 0 | 0 | 5.625 | 0.6 | CP V ARI | 7 dias úmida / 56 dias ar 50% umidade | Não informado | DF | Centro Oeste | 0 | 12 h | 0.5 | 12 | 0 | estabilidade
69 | 0.54 | 360 | 194.4 | 0 | 0 | 5.625 | 0.6 | CP V ARI | 7 dias úmida / 56 dias ar 50% umidade | Não informado | DF | Centro Oeste | -50 | 1 dia | 1 | 24 | 50 | retracao
69 | 0.54 | 360 | 194.4 | 0 | 0 | 5.625 | 0.6 | CP V ARI | 7 dias úmida / 56 dias ar 50% umidade | Não informado | DF | Centro Oeste | -110 | 3 dias | 3 | 72 | 110 | retracao
69 | 0.54 | 360 | 194.4 | 0 | 0 | 5.625 | 0.6 | CP V ARI | 7 dias úmida / 56 dias ar 50% umidade | Não informado | DF | Centro Oeste | -160 | 7 dias | 7 | 168 | 160 | retracao
69 | 0.54 | 360 | 194.4 | 0 | 0 | 5.625 | 0.6 | CP V ARI | 7 dias úmida / 56 dias ar 50% umidade | Não informado | DF | Centro Oeste | -260 | 14 dias | 14 | 336 | 260 | retracao
69 | 0.54 | 360 | 194.4 | 0 | 0 | 5.625 | 0.6 | CP V ARI | 7 dias úmida / 56 dias ar 50% umidade | Não informado | DF | Centro Oeste | -350 | 28 dias | 28 | 672 | 350 | retracao
69 | 0.54 | 360 | 194.4 | 0 | 0 | 5.625 | 0.6 | CP V ARI | 7 dias úmida / 56 dias ar 50% umidade | Não informado | DF | Centro Oeste | -450 | 56 dias | 56 | 1344 | 450 | retracao
70 | 0.5 | 380 | 190 | 10 | 0 | 5 | 0.6 | CP V ARI | 7 dias úmida / 56 dias ar 50% umidade | Laboratório | DF | Centro Oeste | 0 | 12 h | 0.5 | 12 | 0 | estabilidade
70 | 0.5 | 380 | 190 | 10 | 0 | 5 | 0.6 | CP V ARI | 7 dias úmida / 56 dias ar 50% umidade | Laboratório | DF | Centro Oeste | 20 | 1 dia | 1 | 24 | 20 | expansao
70 | 0.5 | 380 | 190 | 10 | 0 | 5 | 0.6 | CP V ARI | 7 dias úmida / 56 dias ar 50% umidade | Laboratório | DF | Centro Oeste | 40 | 3 dias | 3 | 72 | 40 | expansao
70 | 0.5 | 380 | 190 | 10 | 0 | 5 | 0.6 | CP V ARI | 7 dias úmida / 56 dias ar 50% umidade | Laboratório | DF | Centro Oeste | 90 | 7 dias | 7 | 168 | 90 | expansao
70 | 0.5 | 380 | 190 | 10 | 0 | 5 | 0.6 | CP V ARI | 7 dias úmida / 56 dias ar 50% umidade | Laboratório | DF | Centro Oeste | -40 | 14 dias | 14 | 336 | 40 | retracao
70 | 0.5 | 380 | 190 | 10 | 0 | 5 | 0.6 | CP V ARI | 7 dias úmida / 56 dias ar 50% umidade | Laboratório | DF | Centro Oeste | -180 | 28 dias | 28 | 672 | 180 | retracao
70 | 0.5 | 380 | 190 | 10 | 0 | 5 | 0.6 | CP V ARI | 7 dias úmida / 56 dias ar 50% umidade | Laboratório | DF | Centro Oeste | -320 | 56 dias | 56 | 1344 | 320 | retracao
71 | 0.47 | 390 | 183.3 | 0 | 0 | 0 | 0 | CP V ARI RS | 7 dias úmida / 56 dias ar 50% umidade | Não informado | SP | Sudeste | 0 | 12 h | 0.5 | 12 | 0 | estabilidade
71 | 0.47 | 390 | 183.3 | 0 | 0 | 0 | 0 | CP V ARI RS | 7 dias úmida / 56 dias ar 50% umidade | Não informado | SP | Sudeste | -50 | 1 dia | 1 | 24 | 50 | retracao
71 | 0.47 | 390 | 183.3 | 0 | 0 | 0 | 0 | CP V ARI RS | 7 dias úmida / 56 dias ar 50% umidade | Não informado | SP | Sudeste | -110 | 3 dias | 3 | 72 | 110 | retracao
71 | 0.47 | 390 | 183.3 | 0 | 0 | 0 | 0 | CP V ARI RS | 7 dias úmida / 56 dias ar 50% umidade | Não informado | SP | Sudeste | -190 | 7 dias | 7 | 168 | 190 | retracao
71 | 0.47 | 390 | 183.3 | 0 | 0 | 0 | 0 | CP V ARI RS | 7 dias úmida / 56 dias ar 50% umidade | Não informado | SP | Sudeste | -260 | 14 dias | 14 | 336 | 260 | retracao
71 | 0.47 | 390 | 183.3 | 0 | 0 | 0 | 0 | CP V ARI RS | 7 dias úmida / 56 dias ar 50% umidade | Não informado | SP | Sudeste | -330 | 28 dias | 28 | 672 | 330 | retracao
71 | 0.47 | 390 | 183.3 | 0 | 0 | 0 | 0 | CP V ARI RS | 7 dias úmida / 56 dias ar 50% umidade | Não informado | SP | Sudeste | -450 | 56 dias | 56 | 1344 | 450 | retracao
72 | 0.55 | 336 | 184.8 | 10 | 25 | 0 | 0.6 | CP V ARI | 7 dias úmida / 56 dias ar 50% umidade | Laboratório | SP | Sudeste | 0 | 12 h | 0.5 | 12 | 0 | estabilidade
72 | 0.55 | 336 | 184.8 | 10 | 25 | 0 | 0.6 | CP V ARI | 7 dias úmida / 56 dias ar 50% umidade | Laboratório | SP | Sudeste | 60 | 1 dia | 1 | 24 | 60 | expansao
72 | 0.55 | 336 | 184.8 | 10 | 25 | 0 | 0.6 | CP V ARI | 7 dias úmida / 56 dias ar 50% umidade | Laboratório | SP | Sudeste | 80 | 3 dias | 3 | 72 | 80 | expansao
72 | 0.55 | 336 | 184.8 | 10 | 25 | 0 | 0.6 | CP V ARI | 7 dias úmida / 56 dias ar 50% umidade | Laboratório | SP | Sudeste | 120 | 7 dias | 7 | 168 | 120 | expansao
72 | 0.55 | 336 | 184.8 | 10 | 25 | 0 | 0.6 | CP V ARI | 7 dias úmida / 56 dias ar 50% umidade | Laboratório | SP | Sudeste | 80 | 14 dias | 14 | 336 | 80 | expansao
72 | 0.55 | 336 | 184.8 | 10 | 25 | 0 | 0.6 | CP V ARI | 7 dias úmida / 56 dias ar 50% umidade | Laboratório | SP | Sudeste | -220 | 28 dias | 28 | 672 | 220 | retracao
72 | 0.55 | 336 | 184.8 | 10 | 25 | 0 | 0.6 | CP V ARI | 7 dias úmida / 56 dias ar 50% umidade | Laboratório | SP | Sudeste | -310 | 56 dias | 56 | 1344 | 310 | retracao
73 | 0.51 | 380 | 193.8 | 0 | 0 | 0 | 0.6 | CP II Z 40 | 7 dias úmida / 56 dias ar 50% umidade | Não informado | DF | Centro Oeste | 0 | 12 h | 0.5 | 12 | 0 | estabilidade
73 | 0.51 | 380 | 193.8 | 0 | 0 | 0 | 0.6 | CP II Z 40 | 7 dias úmida / 56 dias ar 50% umidade | Não informado | DF | Centro Oeste | -30 | 1 dia | 1 | 24 | 30 | retracao
73 | 0.51 | 380 | 193.8 | 0 | 0 | 0 | 0.6 | CP II Z 40 | 7 dias úmida / 56 dias ar 50% umidade | Não informado | DF | Centro Oeste | -80 | 3 dias | 3 | 72 | 80 | retracao
73 | 0.51 | 380 | 193.8 | 0 | 0 | 0 | 0.6 | CP II Z 40 | 7 dias úmida / 56 dias ar 50% umidade | Não informado | DF | Centro Oeste | -110 | 7 dias | 7 | 168 | 110 | retracao
73 | 0.51 | 380 | 193.8 | 0 | 0 | 0 | 0.6 | CP II Z 40 | 7 dias úmida / 56 dias ar 50% umidade | Não informado | DF | Centro Oeste | -200 | 14 dias | 14 | 336 | 200 | retracao
73 | 0.51 | 380 | 193.8 | 0 | 0 | 0 | 0.6 | CP II Z 40 | 7 dias úmida / 56 dias ar 50% umidade | Não informado | DF | Centro Oeste | -320 | 28 dias | 28 | 672 | 320 | retracao
73 | 0.51 | 380 | 193.8 | 0 | 0 | 0 | 0.6 | CP II Z 40 | 7 dias úmida / 56 dias ar 50% umidade | Não informado | DF | Centro Oeste | -450 | 56 dias | 56 | 1344 | 450 | retracao
74 | 0.521 | 380 | 197.98 | 10 | 0 | 0 | 0.6 | CP II F 32 RS | 7 dias úmida / 56 dias ar 50% umidade | Não informado | AM | Norte | 0 | 12 h | 0.5 | 12 | 0 | estabilidade
74 | 0.521 | 380 | 197.98 | 10 | 0 | 0 | 0.6 | CP II F 32 RS | 7 dias úmida / 56 dias ar 50% umidade | Não informado | AM | Norte | 80 | 1 dia | 1 | 24 | 80 | expansao
74 | 0.521 | 380 | 197.98 | 10 | 0 | 0 | 0.6 | CP II F 32 RS | 7 dias úmida / 56 dias ar 50% umidade | Não informado | AM | Norte | 120 | 3 dias | 3 | 72 | 120 | expansao
74 | 0.521 | 380 | 197.98 | 10 | 0 | 0 | 0.6 | CP II F 32 RS | 7 dias úmida / 56 dias ar 50% umidade | Não informado | AM | Norte | 150 | 7 dias | 7 | 168 | 150 | expansao
74 | 0.521 | 380 | 197.98 | 10 | 0 | 0 | 0.6 | CP II F 32 RS | 7 dias úmida / 56 dias ar 50% umidade | Não informado | AM | Norte | -50 | 14 dias | 14 | 336 | 50 | retracao
74 | 0.521 | 380 | 197.98 | 10 | 0 | 0 | 0.6 | CP II F 32 RS | 7 dias úmida / 56 dias ar 50% umidade | Não informado | AM | Norte | -170 | 28 dias | 28 | 672 | 170 | retracao
74 | 0.521 | 380 | 197.98 | 10 | 0 | 0 | 0.6 | CP II F 32 RS | 7 dias úmida / 56 dias ar 50% umidade | Não informado | AM | Norte | -310 | 56 dias | 56 | 1344 | 310 | retracao
75 | 0.51 | 412 | 210.12 | 10 | 0 | 0 | 0 | CP II F 40 | 7 dias úmida / 56 dias ar 50% umidade | Não informado | PE | Nordeste | 0 | 12 h | 0.5 | 12 | 0 | estabilidade
75 | 0.51 | 412 | 210.12 | 10 | 0 | 0 | 0 | CP II F 40 | 7 dias úmida / 56 dias ar 50% umidade | Não informado | PE | Nordeste | 10 | 1 dia | 1 | 24 | 10 | expansao
75 | 0.51 | 412 | 210.12 | 10 | 0 | 0 | 0 | CP II F 40 | 7 dias úmida / 56 dias ar 50% umidade | Não informado | PE | Nordeste | 30 | 3 dias | 3 | 72 | 30 | expansao
75 | 0.51 | 412 | 210.12 | 10 | 0 | 0 | 0 | CP II F 40 | 7 dias úmida / 56 dias ar 50% umidade | Não informado | PE | Nordeste | 70 | 7 dias | 7 | 168 | 70 | expansao
75 | 0.51 | 412 | 210.12 | 10 | 0 | 0 | 0 | CP II F 40 | 7 dias úmida / 56 dias ar 50% umidade | Não informado | PE | Nordeste | -150 | 14 dias | 14 | 336 | 150 | retracao
75 | 0.51 | 412 | 210.12 | 10 | 0 | 0 | 0 | CP II F 40 | 7 dias úmida / 56 dias ar 50% umidade | Não informado | PE | Nordeste | -230 | 28 dias | 28 | 672 | 230 | retracao
75 | 0.51 | 412 | 210.12 | 10 | 0 | 0 | 0 | CP II F 40 | 7 dias úmida / 56 dias ar 50% umidade | Não informado | PE | Nordeste | -310 | 56 dias | 56 | 1344 | 310 | retracao
76 | 0.55 | 337 | 185.35 | 0 | 0 | 5.5 | 0.6 | CP II E 40 | 7 dias úmida / 56 dias ar 50% umidade | Laboratório | SP | Sudeste | 0 | 12 h | 0.5 | 12 | 0 | estabilidade
76 | 0.55 | 337 | 185.35 | 0 | 0 | 5.5 | 0.6 | CP II E 40 | 7 dias úmida / 56 dias ar 50% umidade | Laboratório | SP | Sudeste | -60 | 1 dia | 1 | 24 | 60 | retracao
76 | 0.55 | 337 | 185.35 | 0 | 0 | 5.5 | 0.6 | CP II E 40 | 7 dias úmida / 56 dias ar 50% umidade | Laboratório | SP | Sudeste | -100 | 3 dias | 3 | 72 | 100 | retracao
76 | 0.55 | 337 | 185.35 | 0 | 0 | 5.5 | 0.6 | CP II E 40 | 7 dias úmida / 56 dias ar 50% umidade | Laboratório | SP | Sudeste | -150 | 7 dias | 7 | 168 | 150 | retracao
76 | 0.55 | 337 | 185.35 | 0 | 0 | 5.5 | 0.6 | CP II E 40 | 7 dias úmida / 56 dias ar 50% umidade | Laboratório | SP | Sudeste | -210 | 14 dias | 14 | 336 | 210 | retracao
76 | 0.55 | 337 | 185.35 | 0 | 0 | 5.5 | 0.6 | CP II E 40 | 7 dias úmida / 56 dias ar 50% umidade | Laboratório | SP | Sudeste | -300 | 28 dias | 28 | 672 | 300 | retracao
76 | 0.55 | 337 | 185.35 | 0 | 0 | 5.5 | 0.6 | CP II E 40 | 7 dias úmida / 56 dias ar 50% umidade | Laboratório | SP | Sudeste | -450 | 56 dias | 56 | 1344 | 450 | retracao
77 | 0.5 | 370 | 185 | 15 | 0 | 0 | 0.6 | CP V ARI RS | 7 dias úmida / 56 dias ar 50% umidade | Não informado | RJ | Sudeste | 0 | 12 h | 0.5 | 12 | 0 | estabilidade
77 | 0.5 | 370 | 185 | 15 | 0 | 0 | 0.6 | CP V ARI RS | 7 dias úmida / 56 dias ar 50% umidade | Não informado | RJ | Sudeste | 30 | 1 dia | 1 | 24 | 30 | expansao
77 | 0.5 | 370 | 185 | 15 | 0 | 0 | 0.6 | CP V ARI RS | 7 dias úmida / 56 dias ar 50% umidade | Não informado | RJ | Sudeste | -50 | 3 dias | 3 | 72 | 50 | retracao
77 | 0.5 | 370 | 185 | 15 | 0 | 0 | 0.6 | CP V ARI RS | 7 dias úmida / 56 dias ar 50% umidade | Não informado | RJ | Sudeste | -90 | 7 dias | 7 | 168 | 90 | retracao
77 | 0.5 | 370 | 185 | 15 | 0 | 0 | 0.6 | CP V ARI RS | 7 dias úmida / 56 dias ar 50% umidade | Não informado | RJ | Sudeste | -150 | 14 dias | 14 | 336 | 150 | retracao
77 | 0.5 | 370 | 185 | 15 | 0 | 0 | 0.6 | CP V ARI RS | 7 dias úmida / 56 dias ar 50% umidade | Não informado | RJ | Sudeste | -200 | 28 dias | 28 | 672 | 200 | retracao
77 | 0.5 | 370 | 185 | 15 | 0 | 0 | 0.6 | CP V ARI RS | 7 dias úmida / 56 dias ar 50% umidade | Não informado | RJ | Sudeste | -310 | 56 dias | 56 | 1344 | 310 | retracao
78 | 0.54 | 341 | 184.14 | 12.5 | 25 | 0 | 0.6 | CP II F 40 | 7 dias úmida / 56 dias ar 50% umidade | Laboratório | SP | Sudeste | 0 | 12 h | 0.5 | 12 | 0 | estabilidade
78 | 0.54 | 341 | 184.14 | 12.5 | 25 | 0 | 0.6 | CP II F 40 | 7 dias úmida / 56 dias ar 50% umidade | Laboratório | SP | Sudeste | 60 | 1 dia | 1 | 24 | 60 | expansao
78 | 0.54 | 341 | 184.14 | 12.5 | 25 | 0 | 0.6 | CP II F 40 | 7 dias úmida / 56 dias ar 50% umidade | Laboratório | SP | Sudeste | 90 | 3 dias | 3 | 72 | 90 | expansao
78 | 0.54 | 341 | 184.14 | 12.5 | 25 | 0 | 0.6 | CP II F 40 | 7 dias úmida / 56 dias ar 50% umidade | Laboratório | SP | Sudeste | 120 | 7 dias | 7 | 168 | 120 | expansao
78 | 0.54 | 341 | 184.14 | 12.5 | 25 | 0 | 0.6 | CP II F 40 | 7 dias úmida / 56 dias ar 50% umidade | Laboratório | SP | Sudeste | -30 | 14 dias | 14 | 336 | 30 | retracao
78 | 0.54 | 341 | 184.14 | 12.5 | 25 | 0 | 0.6 | CP II F 40 | 7 dias úmida / 56 dias ar 50% umidade | Laboratório | SP | Sudeste | -140 | 28 dias | 28 | 672 | 140 | retracao
78 | 0.54 | 341 | 184.14 | 12.5 | 25 | 0 | 0.6 | CP II F 40 | 7 dias úmida / 56 dias ar 50% umidade | Laboratório | SP | Sudeste | -310 | 56 dias | 56 | 1344 | 310 | retracao
79 | 0.55 | 370 | 203.5 | 0 | 0 | 5.5 | 0.6 | CP V ARI RS | 7 dias úmida / 56 dias ar 50% umidade | Não informado | PB | Nordeste | 0 | 12 h | 0.5 | 12 | 0 | estabilidade
79 | 0.55 | 370 | 203.5 | 0 | 0 | 5.5 | 0.6 | CP V ARI RS | 7 dias úmida / 56 dias ar 50% umidade | Não informado | PB | Nordeste | -70 | 1 dia | 1 | 24 | 70 | retracao
79 | 0.55 | 370 | 203.5 | 0 | 0 | 5.5 | 0.6 | CP V ARI RS | 7 dias úmida / 56 dias ar 50% umidade | Não informado | PB | Nordeste | -90 | 3 dias | 3 | 72 | 90 | retracao
79 | 0.55 | 370 | 203.5 | 0 | 0 | 5.5 | 0.6 | CP V ARI RS | 7 dias úmida / 56 dias ar 50% umidade | Não informado | PB | Nordeste | -130 | 7 dias | 7 | 168 | 130 | retracao
79 | 0.55 | 370 | 203.5 | 0 | 0 | 5.5 | 0.6 | CP V ARI RS | 7 dias úmida / 56 dias ar 50% umidade | Não informado | PB | Nordeste | -200 | 14 dias | 14 | 336 | 200 | retracao
79 | 0.55 | 370 | 203.5 | 0 | 0 | 5.5 | 0.6 | CP V ARI RS | 7 dias úmida / 56 dias ar 50% umidade | Não informado | PB | Nordeste | -320 | 28 dias | 28 | 672 | 320 | retracao
79 | 0.55 | 370 | 203.5 | 0 | 0 | 5.5 | 0.6 | CP V ARI RS | 7 dias úmida / 56 dias ar 50% umidade | Não informado | PB | Nordeste | -440 | 56 dias | 56 | 1344 | 440 | retracao
80 | 0.55 | 336 | 184.8 | 10 | 0 | 0 | 0 | CP V ARI | 7 dias úmida / 56 dias ar 50% umidade | Não informado | PE | Nordeste | 0 | 12 h | 0.5 | 12 | 0 | estabilidade
80 | 0.55 | 336 | 184.8 | 10 | 0 | 0 | 0 | CP V ARI | 7 dias úmida / 56 dias ar 50% umidade | Não informado | PE | Nordeste | 60 | 1 dia | 1 | 24 | 60 | expansao
80 | 0.55 | 336 | 184.8 | 10 | 0 | 0 | 0 | CP V ARI | 7 dias úmida / 56 dias ar 50% umidade | Não informado | PE | Nordeste | 80 | 3 dias | 3 | 72 | 80 | expansao
80 | 0.55 | 336 | 184.8 | 10 | 0 | 0 | 0 | CP V ARI | 7 dias úmida / 56 dias ar 50% umidade | Não informado | PE | Nordeste | 120 | 7 dias | 7 | 168 | 120 | expansao
80 | 0.55 | 336 | 184.8 | 10 | 0 | 0 | 0 | CP V ARI | 7 dias úmida / 56 dias ar 50% umidade | Não informado | PE | Nordeste | 80 | 14 dias | 14 | 336 | 80 | expansao
80 | 0.55 | 336 | 184.8 | 10 | 0 | 0 | 0 | CP V ARI | 7 dias úmida / 56 dias ar 50% umidade | Não informado | PE | Nordeste | -220 | 28 dias | 28 | 672 | 220 | retracao
80 | 0.55 | 336 | 184.8 | 10 | 0 | 0 | 0 | CP V ARI | 7 dias úmida / 56 dias ar 50% umidade | Não informado | PE | Nordeste | -310 | 56 dias | 56 | 1344 | 310 | retracao
81 | 0.55 | 345 | 189.75 | 12.5 | 0 | 5.5 | 0 | CP II E 40 | 7 dias úmida / 56 dias ar 50% umidade | Laboratório | SP | Sudeste | 0 | 12 h | 0.5 | 12 | 0 | estabilidade
81 | 0.55 | 345 | 189.75 | 12.5 | 0 | 5.5 | 0 | CP II E 40 | 7 dias úmida / 56 dias ar 50% umidade | Laboratório | SP | Sudeste | 40 | 1 dia | 1 | 24 | 40 | expansao
81 | 0.55 | 345 | 189.75 | 12.5 | 0 | 5.5 | 0 | CP II E 40 | 7 dias úmida / 56 dias ar 50% umidade | Laboratório | SP | Sudeste | 90 | 3 dias | 3 | 72 | 90 | expansao
81 | 0.55 | 345 | 189.75 | 12.5 | 0 | 5.5 | 0 | CP II E 40 | 7 dias úmida / 56 dias ar 50% umidade | Laboratório | SP | Sudeste | 120 | 7 dias | 7 | 168 | 120 | expansao
81 | 0.55 | 345 | 189.75 | 12.5 | 0 | 5.5 | 0 | CP II E 40 | 7 dias úmida / 56 dias ar 50% umidade | Laboratório | SP | Sudeste | -50 | 14 dias | 14 | 336 | 50 | retracao
81 | 0.55 | 345 | 189.75 | 12.5 | 0 | 5.5 | 0 | CP II E 40 | 7 dias úmida / 56 dias ar 50% umidade | Laboratório | SP | Sudeste | -130 | 28 dias | 28 | 672 | 130 | retracao
81 | 0.55 | 345 | 189.75 | 12.5 | 0 | 5.5 | 0 | CP II E 40 | 7 dias úmida / 56 dias ar 50% umidade | Laboratório | SP | Sudeste | -310 | 56 dias | 56 | 1344 | 310 | retracao
82 | 0.47 | 370 | 173.9 | 0 | 0 | 5.625 | 0.6 | CP V ARI RS | 7 dias úmida / 56 dias ar 50% umidade | Não informado | RJ | Sudeste | 0 | 12 h | 0.5 | 12 | 0 | estabilidade
82 | 0.47 | 370 | 173.9 | 0 | 0 | 5.625 | 0.6 | CP V ARI RS | 7 dias úmida / 56 dias ar 50% umidade | Não informado | RJ | Sudeste | -90 | 1 dia | 1 | 24 | 90 | retracao
82 | 0.47 | 370 | 173.9 | 0 | 0 | 5.625 | 0.6 | CP V ARI RS | 7 dias úmida / 56 dias ar 50% umidade | Não informado | RJ | Sudeste | -140 | 3 dias | 3 | 72 | 140 | retracao
82 | 0.47 | 370 | 173.9 | 0 | 0 | 5.625 | 0.6 | CP V ARI RS | 7 dias úmida / 56 dias ar 50% umidade | Não informado | RJ | Sudeste | -210 | 7 dias | 7 | 168 | 210 | retracao
82 | 0.47 | 370 | 173.9 | 0 | 0 | 5.625 | 0.6 | CP V ARI RS | 7 dias úmida / 56 dias ar 50% umidade | Não informado | RJ | Sudeste | -270 | 14 dias | 14 | 336 | 270 | retracao
82 | 0.47 | 370 | 173.9 | 0 | 0 | 5.625 | 0.6 | CP V ARI RS | 7 dias úmida / 56 dias ar 50% umidade | Não informado | RJ | Sudeste | -320 | 28 dias | 28 | 672 | 320 | retracao
82 | 0.47 | 370 | 173.9 | 0 | 0 | 5.625 | 0.6 | CP V ARI RS | 7 dias úmida / 56 dias ar 50% umidade | Não informado | RJ | Sudeste | -440 | 56 dias | 56 | 1344 | 440 | retracao
83 | 0.54 | 340 | 183.6 | 15 | 0 | 5.5 | 0.6 | CP II E 40 | 7 dias úmida / 56 dias ar 50% umidade | Não informado | TO | Nordeste | 0 | 12 h | 0.5 | 12 | 0 | estabilidade
83 | 0.54 | 340 | 183.6 | 15 | 0 | 5.5 | 0.6 | CP II E 40 | 7 dias úmida / 56 dias ar 50% umidade | Não informado | TO | Nordeste | 30 | 1 dia | 1 | 24 | 30 | expansao
83 | 0.54 | 340 | 183.6 | 15 | 0 | 5.5 | 0.6 | CP II E 40 | 7 dias úmida / 56 dias ar 50% umidade | Não informado | TO | Nordeste | 90 | 3 dias | 3 | 72 | 90 | expansao
83 | 0.54 | 340 | 183.6 | 15 | 0 | 5.5 | 0.6 | CP II E 40 | 7 dias úmida / 56 dias ar 50% umidade | Não informado | TO | Nordeste | 150 | 7 dias | 7 | 168 | 150 | expansao
83 | 0.54 | 340 | 183.6 | 15 | 0 | 5.5 | 0.6 | CP II E 40 | 7 dias úmida / 56 dias ar 50% umidade | Não informado | TO | Nordeste | 10 | 14 dias | 14 | 336 | 10 | expansao
83 | 0.54 | 340 | 183.6 | 15 | 0 | 5.5 | 0.6 | CP II E 40 | 7 dias úmida / 56 dias ar 50% umidade | Não informado | TO | Nordeste | -180 | 28 dias | 28 | 672 | 180 | retracao
83 | 0.54 | 340 | 183.6 | 15 | 0 | 5.5 | 0.6 | CP II E 40 | 7 dias úmida / 56 dias ar 50% umidade | Não informado | TO | Nordeste | -310 | 56 dias | 56 | 1344 | 310 | retracao
84 | 0.53 | 370 | 196.1 | 12.5 | 0 | 0 | 0.6 | CP III RS | 7 dias úmida / 56 dias ar 50% umidade | Não informado | RJ | Sudeste | 0 | 12 h | 0.5 | 12 | 0 | estabilidade
84 | 0.53 | 370 | 196.1 | 12.5 | 0 | 0 | 0.6 | CP III RS | 7 dias úmida / 56 dias ar 50% umidade | Não informado | RJ | Sudeste | 30 | 1 dia | 1 | 24 | 30 | expansao
84 | 0.53 | 370 | 196.1 | 12.5 | 0 | 0 | 0.6 | CP III RS | 7 dias úmida / 56 dias ar 50% umidade | Não informado | RJ | Sudeste | 70 | 3 dias | 3 | 72 | 70 | expansao
84 | 0.53 | 370 | 196.1 | 12.5 | 0 | 0 | 0.6 | CP III RS | 7 dias úmida / 56 dias ar 50% umidade | Não informado | RJ | Sudeste | 120 | 7 dias | 7 | 168 | 120 | expansao
84 | 0.53 | 370 | 196.1 | 12.5 | 0 | 0 | 0.6 | CP III RS | 7 dias úmida / 56 dias ar 50% umidade | Não informado | RJ | Sudeste | -50 | 14 dias | 14 | 336 | 50 | retracao
84 | 0.53 | 370 | 196.1 | 12.5 | 0 | 0 | 0.6 | CP III RS | 7 dias úmida / 56 dias ar 50% umidade | Não informado | RJ | Sudeste | -150 | 28 dias | 28 | 672 | 150 | retracao
84 | 0.53 | 370 | 196.1 | 12.5 | 0 | 0 | 0.6 | CP III RS | 7 dias úmida / 56 dias ar 50% umidade | Não informado | RJ | Sudeste | -310 | 56 dias | 56 | 1344 | 310 | retracao
85 | 0.53 | 350 | 185.5 | 0 | 0 | 0 | 0.6 | CP V ARI | 7 dias úmida / 56 dias ar 50% umidade | Não informado | SP | Sudeste | 0 | 12 h | 0.5 | 12 | 0 | estabilidade
85 | 0.53 | 350 | 185.5 | 0 | 0 | 0 | 0.6 | CP V ARI | 7 dias úmida / 56 dias ar 50% umidade | Não informado | SP | Sudeste | -40 | 1 dia | 1 | 24 | 40 | retracao
85 | 0.53 | 350 | 185.5 | 0 | 0 | 0 | 0.6 | CP V ARI | 7 dias úmida / 56 dias ar 50% umidade | Não informado | SP | Sudeste | -90 | 3 dias | 3 | 72 | 90 | retracao
85 | 0.53 | 350 | 185.5 | 0 | 0 | 0 | 0.6 | CP V ARI | 7 dias úmida / 56 dias ar 50% umidade | Não informado | SP | Sudeste | -140 | 7 dias | 7 | 168 | 140 | retracao
85 | 0.53 | 350 | 185.5 | 0 | 0 | 0 | 0.6 | CP V ARI | 7 dias úmida / 56 dias ar 50% umidade | Não informado | SP | Sudeste | -220 | 14 dias | 14 | 336 | 220 | retracao
85 | 0.53 | 350 | 185.5 | 0 | 0 | 0 | 0.6 | CP V ARI | 7 dias úmida / 56 dias ar 50% umidade | Não informado | SP | Sudeste | -300 | 28 dias | 28 | 672 | 300 | retracao
85 | 0.53 | 350 | 185.5 | 0 | 0 | 0 | 0.6 | CP V ARI | 7 dias úmida / 56 dias ar 50% umidade | Não informado | SP | Sudeste | -440 | 56 dias | 56 | 1344 | 440 | retracao
86 | 0.61 | 330 | 201.3 | 10 | 0 | 0 | 0.3 | CP V ARI | 7 dias úmida / 56 dias ar 50% umidade | Laboratório | SP | Sudeste | 0 | 12 h | 0.5 | 12 | 0 | estabilidade
86 | 0.61 | 330 | 201.3 | 10 | 0 | 0 | 0.3 | CP V ARI | 7 dias úmida / 56 dias ar 50% umidade | Laboratório | SP | Sudeste | 40 | 1 dia | 1 | 24 | 40 | expansao
86 | 0.61 | 330 | 201.3 | 10 | 0 | 0 | 0.3 | CP V ARI | 7 dias úmida / 56 dias ar 50% umidade | Laboratório | SP | Sudeste | 70 | 3 dias | 3 | 72 | 70 | expansao
86 | 0.61 | 330 | 201.3 | 10 | 0 | 0 | 0.3 | CP V ARI | 7 dias úmida / 56 dias ar 50% umidade | Laboratório | SP | Sudeste | 90 | 7 dias | 7 | 168 | 90 | expansao
86 | 0.61 | 330 | 201.3 | 10 | 0 | 0 | 0.3 | CP V ARI | 7 dias úmida / 56 dias ar 50% umidade | Laboratório | SP | Sudeste | -30 | 14 dias | 14 | 336 | 30 | retracao
86 | 0.61 | 330 | 201.3 | 10 | 0 | 0 | 0.3 | CP V ARI | 7 dias úmida / 56 dias ar 50% umidade | Laboratório | SP | Sudeste | -150 | 28 dias | 28 | 672 | 150 | retracao
86 | 0.61 | 330 | 201.3 | 10 | 0 | 0 | 0.3 | CP V ARI | 7 dias úmida / 56 dias ar 50% umidade | Laboratório | SP | Sudeste | -310 | 56 dias | 56 | 1344 | 310 | retracao
87 | 0.55 | 336 | 184.8 | 15 | 0 | 5.5 | 0.6 | CP II E 40 | 7 dias úmida / 56 dias ar 50% umidade | Não informado | SP | Sudeste | 0 | 12 h | 0.5 | 12 | 0 | estabilidade
87 | 0.55 | 336 | 184.8 | 15 | 0 | 5.5 | 0.6 | CP II E 40 | 7 dias úmida / 56 dias ar 50% umidade | Não informado | SP | Sudeste | 40 | 1 dia | 1 | 24 | 40 | expansao
87 | 0.55 | 336 | 184.8 | 15 | 0 | 5.5 | 0.6 | CP II E 40 | 7 dias úmida / 56 dias ar 50% umidade | Não informado | SP | Sudeste | 110 | 3 dias | 3 | 72 | 110 | expansao
87 | 0.55 | 336 | 184.8 | 15 | 0 | 5.5 | 0.6 | CP II E 40 | 7 dias úmida / 56 dias ar 50% umidade | Não informado | SP | Sudeste | 150 | 7 dias | 7 | 168 | 150 | expansao
87 | 0.55 | 336 | 184.8 | 15 | 0 | 5.5 | 0.6 | CP II E 40 | 7 dias úmida / 56 dias ar 50% umidade | Não informado | SP | Sudeste | 0 | 14 dias | 14 | 336 | 0 | estabilidade
87 | 0.55 | 336 | 184.8 | 15 | 0 | 5.5 | 0.6 | CP II E 40 | 7 dias úmida / 56 dias ar 50% umidade | Não informado | SP | Sudeste | -90 | 28 dias | 28 | 672 | 90 | retracao
87 | 0.55 | 336 | 184.8 | 15 | 0 | 5.5 | 0.6 | CP II E 40 | 7 dias úmida / 56 dias ar 50% umidade | Não informado | SP | Sudeste | -300 | 56 dias | 56 | 1344 | 300 | retracao
88 | 0.55 | 336 | 184.8 | 0 | 0 | 0 | 0.6 | CP II E 40 | 7 dias úmida / 56 dias ar 50% umidade | Não informado | SP | Sudeste | 0 | 12 h | 0.5 | 12 | 0 | estabilidade
88 | 0.55 | 336 | 184.8 | 0 | 0 | 0 | 0.6 | CP II E 40 | 7 dias úmida / 56 dias ar 50% umidade | Não informado | SP | Sudeste | -50 | 1 dia | 1 | 24 | 50 | retracao
88 | 0.55 | 336 | 184.8 | 0 | 0 | 0 | 0.6 | CP II E 40 | 7 dias úmida / 56 dias ar 50% umidade | Não informado | SP | Sudeste | -90 | 3 dias | 3 | 72 | 90 | retracao
88 | 0.55 | 336 | 184.8 | 0 | 0 | 0 | 0.6 | CP II E 40 | 7 dias úmida / 56 dias ar 50% umidade | Não informado | SP | Sudeste | -160 | 7 dias | 7 | 168 | 160 | retracao
88 | 0.55 | 336 | 184.8 | 0 | 0 | 0 | 0.6 | CP II E 40 | 7 dias úmida / 56 dias ar 50% umidade | Não informado | SP | Sudeste | -200 | 14 dias | 14 | 336 | 200 | retracao
88 | 0.55 | 336 | 184.8 | 0 | 0 | 0 | 0.6 | CP II E 40 | 7 dias úmida / 56 dias ar 50% umidade | Não informado | SP | Sudeste | -310 | 28 dias | 28 | 672 | 310 | retracao
88 | 0.55 | 336 | 184.8 | 0 | 0 | 0 | 0.6 | CP II E 40 | 7 dias úmida / 56 dias ar 50% umidade | Não informado | SP | Sudeste | -440 | 56 dias | 56 | 1344 | 440 | retracao
89 | 0.55 | 336 | 184.8 | 15 | 0 | 5.5 | 0.6 | CP II E 40 | 7 dias úmida / 56 dias ar 50% umidade | Não informado | SP | Sudeste | 0 | 12 h | 0.5 | 12 | 0 | estabilidade
89 | 0.55 | 336 | 184.8 | 15 | 0 | 5.5 | 0.6 | CP II E 40 | 7 dias úmida / 56 dias ar 50% umidade | Não informado | SP | Sudeste | 40 | 1 dia | 1 | 24 | 40 | expansao
89 | 0.55 | 336 | 184.8 | 15 | 0 | 5.5 | 0.6 | CP II E 40 | 7 dias úmida / 56 dias ar 50% umidade | Não informado | SP | Sudeste | 100 | 3 dias | 3 | 72 | 100 | expansao
89 | 0.55 | 336 | 184.8 | 15 | 0 | 5.5 | 0.6 | CP II E 40 | 7 dias úmida / 56 dias ar 50% umidade | Não informado | SP | Sudeste | 150 | 7 dias | 7 | 168 | 150 | expansao
89 | 0.55 | 336 | 184.8 | 15 | 0 | 5.5 | 0.6 | CP II E 40 | 7 dias úmida / 56 dias ar 50% umidade | Não informado | SP | Sudeste | -10 | 14 dias | 14 | 336 | 10 | retracao
89 | 0.55 | 336 | 184.8 | 15 | 0 | 5.5 | 0.6 | CP II E 40 | 7 dias úmida / 56 dias ar 50% umidade | Não informado | SP | Sudeste | -130 | 28 dias | 28 | 672 | 130 | retracao
89 | 0.55 | 336 | 184.8 | 15 | 0 | 5.5 | 0.6 | CP II E 40 | 7 dias úmida / 56 dias ar 50% umidade | Não informado | SP | Sudeste | -300 | 56 dias | 56 | 1344 | 300 | retracao
90 | 0.55 | 345 | 189.75 | 0 | 0 | 5.5 | 0 | CP II E 40 | 7 dias úmida / 56 dias ar 50% umidade | Laboratório | SP | Sudeste | 0 | 12 h | 0.5 | 12 | 0 | estabilidade
90 | 0.55 | 345 | 189.75 | 0 | 0 | 5.5 | 0 | CP II E 40 | 7 dias úmida / 56 dias ar 50% umidade | Laboratório | SP | Sudeste | -30 | 1 dia | 1 | 24 | 30 | retracao
90 | 0.55 | 345 | 189.75 | 0 | 0 | 5.5 | 0 | CP II E 40 | 7 dias úmida / 56 dias ar 50% umidade | Laboratório | SP | Sudeste | -70 | 3 dias | 3 | 72 | 70 | retracao
90 | 0.55 | 345 | 189.75 | 0 | 0 | 5.5 | 0 | CP II E 40 | 7 dias úmida / 56 dias ar 50% umidade | Laboratório | SP | Sudeste | -120 | 7 dias | 7 | 168 | 120 | retracao
90 | 0.55 | 345 | 189.75 | 0 | 0 | 5.5 | 0 | CP II E 40 | 7 dias úmida / 56 dias ar 50% umidade | Laboratório | SP | Sudeste | -190 | 14 dias | 14 | 336 | 190 | retracao
90 | 0.55 | 345 | 189.75 | 0 | 0 | 5.5 | 0 | CP II E 40 | 7 dias úmida / 56 dias ar 50% umidade | Laboratório | SP | Sudeste | -260 | 28 dias | 28 | 672 | 260 | retracao
90 | 0.55 | 345 | 189.75 | 0 | 0 | 5.5 | 0 | CP II E 40 | 7 dias úmida / 56 dias ar 50% umidade | Laboratório | SP | Sudeste | -440 | 56 dias | 56 | 1344 | 440 | retracao
91 | 0.55 | 327 | 179.85 | 12.5 | 0 | 0 | 0.6 | CP II E 40 | 7 dias úmida / 56 dias ar 50% umidade | Não informado | SP | Sudeste | 0 | 12 h | 0.5 | 12 | 0 | estabilidade
91 | 0.55 | 327 | 179.85 | 12.5 | 0 | 0 | 0.6 | CP II E 40 | 7 dias úmida / 56 dias ar 50% umidade | Não informado | SP | Sudeste | 30 | 1 dia | 1 | 24 | 30 | expansao
91 | 0.55 | 327 | 179.85 | 12.5 | 0 | 0 | 0.6 | CP II E 40 | 7 dias úmida / 56 dias ar 50% umidade | Não informado | SP | Sudeste | 80 | 3 dias | 3 | 72 | 80 | expansao
91 | 0.55 | 327 | 179.85 | 12.5 | 0 | 0 | 0.6 | CP II E 40 | 7 dias úmida / 56 dias ar 50% umidade | Não informado | SP | Sudeste | 110 | 7 dias | 7 | 168 | 110 | expansao
91 | 0.55 | 327 | 179.85 | 12.5 | 0 | 0 | 0.6 | CP II E 40 | 7 dias úmida / 56 dias ar 50% umidade | Não informado | SP | Sudeste | -50 | 14 dias | 14 | 336 | 50 | retracao
91 | 0.55 | 327 | 179.85 | 12.5 | 0 | 0 | 0.6 | CP II E 40 | 7 dias úmida / 56 dias ar 50% umidade | Não informado | SP | Sudeste | -160 | 28 dias | 28 | 672 | 160 | retracao
91 | 0.55 | 327 | 179.85 | 12.5 | 0 | 0 | 0.6 | CP II E 40 | 7 dias úmida / 56 dias ar 50% umidade | Não informado | SP | Sudeste | -300 | 56 dias | 56 | 1344 | 300 | retracao
92 | 0.61 | 330 | 201.3 | 0 | 0 | 0 | 0.3 | CP V ARI | 7 dias úmida / 56 dias ar 50% umidade | Laboratório | SP | Sudeste | 0 | 12 h | 0.5 | 12 | 0 | estabilidade
92 | 0.61 | 330 | 201.3 | 0 | 0 | 0 | 0.3 | CP V ARI | 7 dias úmida / 56 dias ar 50% umidade | Laboratório | SP | Sudeste | -30 | 1 dia | 1 | 24 | 30 | retracao
92 | 0.61 | 330 | 201.3 | 0 | 0 | 0 | 0.3 | CP V ARI | 7 dias úmida / 56 dias ar 50% umidade | Laboratório | SP | Sudeste | -100 | 3 dias | 3 | 72 | 100 | retracao
92 | 0.61 | 330 | 201.3 | 0 | 0 | 0 | 0.3 | CP V ARI | 7 dias úmida / 56 dias ar 50% umidade | Laboratório | SP | Sudeste | -150 | 7 dias | 7 | 168 | 150 | retracao
92 | 0.61 | 330 | 201.3 | 0 | 0 | 0 | 0.3 | CP V ARI | 7 dias úmida / 56 dias ar 50% umidade | Laboratório | SP | Sudeste | -210 | 14 dias | 14 | 336 | 210 | retracao
92 | 0.61 | 330 | 201.3 | 0 | 0 | 0 | 0.3 | CP V ARI | 7 dias úmida / 56 dias ar 50% umidade | Laboratório | SP | Sudeste | -290 | 28 dias | 28 | 672 | 290 | retracao
92 | 0.61 | 330 | 201.3 | 0 | 0 | 0 | 0.3 | CP V ARI | 7 dias úmida / 56 dias ar 50% umidade | Laboratório | SP | Sudeste | -440 | 56 dias | 56 | 1344 | 440 | retracao
93 | 0.55 | 337 | 185.35 | 12.5 | 25 | 0 | 0.6 | CP II E 40 | 7 dias úmida / 56 dias ar 50% umidade | Laboratório | SP | Sudeste | 0 | 12 h | 0.5 | 12 | 0 | estabilidade
93 | 0.55 | 337 | 185.35 | 12.5 | 25 | 0 | 0.6 | CP II E 40 | 7 dias úmida / 56 dias ar 50% umidade | Laboratório | SP | Sudeste | 30 | 1 dia | 1 | 24 | 30 | expansao
93 | 0.55 | 337 | 185.35 | 12.5 | 25 | 0 | 0.6 | CP II E 40 | 7 dias úmida / 56 dias ar 50% umidade | Laboratório | SP | Sudeste | 70 | 3 dias | 3 | 72 | 70 | expansao
93 | 0.55 | 337 | 185.35 | 12.5 | 25 | 0 | 0.6 | CP II E 40 | 7 dias úmida / 56 dias ar 50% umidade | Laboratório | SP | Sudeste | 100 | 7 dias | 7 | 168 | 100 | expansao
93 | 0.55 | 337 | 185.35 | 12.5 | 25 | 0 | 0.6 | CP II E 40 | 7 dias úmida / 56 dias ar 50% umidade | Laboratório | SP | Sudeste | -70 | 14 dias | 14 | 336 | 70 | retracao
93 | 0.55 | 337 | 185.35 | 12.5 | 25 | 0 | 0.6 | CP II E 40 | 7 dias úmida / 56 dias ar 50% umidade | Laboratório | SP | Sudeste | -170 | 28 dias | 28 | 672 | 170 | retracao
93 | 0.55 | 337 | 185.35 | 12.5 | 25 | 0 | 0.6 | CP II E 40 | 7 dias úmida / 56 dias ar 50% umidade | Laboratório | SP | Sudeste | -300 | 56 dias | 56 | 1344 | 300 | retracao
94 | 0.51 | 336 | 171.36 | 0 | 0 | 5.5 | 0.6 | Não informado | 7 dias úmida / 56 dias ar 50% umidade | Não informado | SE | Nordeste | 0 | 12 h | 0.5 | 12 | 0 | estabilidade
94 | 0.51 | 336 | 171.36 | 0 | 0 | 5.5 | 0.6 | Não informado | 7 dias úmida / 56 dias ar 50% umidade | Não informado | SE | Nordeste | -50 | 1 dia | 1 | 24 | 50 | retracao
94 | 0.51 | 336 | 171.36 | 0 | 0 | 5.5 | 0.6 | Não informado | 7 dias úmida / 56 dias ar 50% umidade | Não informado | SE | Nordeste | -100 | 3 dias | 3 | 72 | 100 | retracao
94 | 0.51 | 336 | 171.36 | 0 | 0 | 5.5 | 0.6 | Não informado | 7 dias úmida / 56 dias ar 50% umidade | Não informado | SE | Nordeste | -160 | 7 dias | 7 | 168 | 160 | retracao
94 | 0.51 | 336 | 171.36 | 0 | 0 | 5.5 | 0.6 | Não informado | 7 dias úmida / 56 dias ar 50% umidade | Não informado | SE | Nordeste | -260 | 14 dias | 14 | 336 | 260 | retracao
94 | 0.51 | 336 | 171.36 | 0 | 0 | 5.5 | 0.6 | Não informado | 7 dias úmida / 56 dias ar 50% umidade | Não informado | SE | Nordeste | -340 | 28 dias | 28 | 672 | 340 | retracao
94 | 0.51 | 336 | 171.36 | 0 | 0 | 5.5 | 0.6 | Não informado | 7 dias úmida / 56 dias ar 50% umidade | Não informado | SE | Nordeste | -440 | 56 dias | 56 | 1344 | 440 | retracao
95 | 0.55 | 336 | 184.8 | 15 | 25 | 6 | 0.6 | CP V ARI | Não informado | Não informado | SP | Sudeste | 0 | 12 h | 0.5 | 12 | 0 | estabilidade
95 | 0.55 | 336 | 184.8 | 15 | 25 | 6 | 0.6 | CP V ARI | Não informado | Não informado | SP | Sudeste | 20 | 1 dia | 1 | 24 | 20 | expansao
95 | 0.55 | 336 | 184.8 | 15 | 25 | 6 | 0.6 | CP V ARI | Não informado | Não informado | SP | Sudeste | 80 | 3 dias | 3 | 72 | 80 | expansao
95 | 0.55 | 336 | 184.8 | 15 | 25 | 6 | 0.6 | CP V ARI | Não informado | Não informado | SP | Sudeste | 120 | 7 dias | 7 | 168 | 120 | expansao
95 | 0.55 | 336 | 184.8 | 15 | 25 | 6 | 0.6 | CP V ARI | Não informado | Não informado | SP | Sudeste | -20 | 14 dias | 14 | 336 | 20 | retracao
95 | 0.55 | 336 | 184.8 | 15 | 25 | 6 | 0.6 | CP V ARI | Não informado | Não informado | SP | Sudeste | -120 | 28 dias | 28 | 672 | 120 | retracao
95 | 0.55 | 336 | 184.8 | 15 | 25 | 6 | 0.6 | CP V ARI | Não informado | Não informado | SP | Sudeste | -300 | 56 dias | 56 | 1344 | 300 | retracao
96 | 0.528 | 360 | 190.08 | 10 | 0 | 0 | 0.6 | CP II F 32 RS | 7 dias úmida / 56 dias ar 50% umidade | Não informado | AM | Norte | 0 | 12 h | 0.5 | 12 | 0 | estabilidade
96 | 0.528 | 360 | 190.08 | 10 | 0 | 0 | 0.6 | CP II F 32 RS | 7 dias úmida / 56 dias ar 50% umidade | Não informado | AM | Norte | 90 | 1 dia | 1 | 24 | 90 | expansao
96 | 0.528 | 360 | 190.08 | 10 | 0 | 0 | 0.6 | CP II F 32 RS | 7 dias úmida / 56 dias ar 50% umidade | Não informado | AM | Norte | 140 | 3 dias | 3 | 72 | 140 | expansao
96 | 0.528 | 360 | 190.08 | 10 | 0 | 0 | 0.6 | CP II F 32 RS | 7 dias úmida / 56 dias ar 50% umidade | Não informado | AM | Norte | 160 | 7 dias | 7 | 168 | 160 | expansao
96 | 0.528 | 360 | 190.08 | 10 | 0 | 0 | 0.6 | CP II F 32 RS | 7 dias úmida / 56 dias ar 50% umidade | Não informado | AM | Norte | -50 | 14 dias | 14 | 336 | 50 | retracao
96 | 0.528 | 360 | 190.08 | 10 | 0 | 0 | 0.6 | CP II F 32 RS | 7 dias úmida / 56 dias ar 50% umidade | Não informado | AM | Norte | -160 | 28 dias | 28 | 672 | 160 | retracao
96 | 0.528 | 360 | 190.08 | 10 | 0 | 0 | 0.6 | CP II F 32 RS | 7 dias úmida / 56 dias ar 50% umidade | Não informado | AM | Norte | -290 | 56 dias | 56 | 1344 | 290 | retracao
97 | 0.47 | 370 | 173.9 | 12.5 | 0 | 5.625 | 0.6 | CP V ARI RS | 7 dias úmida / 56 dias ar 50% umidade | Não informado | RJ | Sudeste | 0 | 12 h | 0.5 | 12 | 0 | estabilidade
97 | 0.47 | 370 | 173.9 | 12.5 | 0 | 5.625 | 0.6 | CP V ARI RS | 7 dias úmida / 56 dias ar 50% umidade | Não informado | RJ | Sudeste | 80 | 1 dia | 1 | 24 | 80 | expansao
97 | 0.47 | 370 | 173.9 | 12.5 | 0 | 5.625 | 0.6 | CP V ARI RS | 7 dias úmida / 56 dias ar 50% umidade | Não informado | RJ | Sudeste | -50 | 3 dias | 3 | 72 | 50 | retracao
97 | 0.47 | 370 | 173.9 | 12.5 | 0 | 5.625 | 0.6 | CP V ARI RS | 7 dias úmida / 56 dias ar 50% umidade | Não informado | RJ | Sudeste | -100 | 7 dias | 7 | 168 | 100 | retracao
97 | 0.47 | 370 | 173.9 | 12.5 | 0 | 5.625 | 0.6 | CP V ARI RS | 7 dias úmida / 56 dias ar 50% umidade | Não informado | RJ | Sudeste | -170 | 14 dias | 14 | 336 | 170 | retracao
97 | 0.47 | 370 | 173.9 | 12.5 | 0 | 5.625 | 0.6 | CP V ARI RS | 7 dias úmida / 56 dias ar 50% umidade | Não informado | RJ | Sudeste | -230 | 28 dias | 28 | 672 | 230 | retracao
97 | 0.47 | 370 | 173.9 | 12.5 | 0 | 5.625 | 0.6 | CP V ARI RS | 7 dias úmida / 56 dias ar 50% umidade | Não informado | RJ | Sudeste | -290 | 56 dias | 56 | 1344 | 290 | retracao
98 | 0.52 | 370 | 192.4 | 0 | 0 | 0 | 0.6 | CP III RS | 7 dias úmida / 56 dias ar 50% umidade | Não informado | RJ | Sudeste | 0 | 12 h | 0.5 | 12 | 0 | estabilidade
98 | 0.52 | 370 | 192.4 | 0 | 0 | 0 | 0.6 | CP III RS | 7 dias úmida / 56 dias ar 50% umidade | Não informado | RJ | Sudeste | -50 | 1 dia | 1 | 24 | 50 | retracao
98 | 0.52 | 370 | 192.4 | 0 | 0 | 0 | 0.6 | CP III RS | 7 dias úmida / 56 dias ar 50% umidade | Não informado | RJ | Sudeste | -120 | 3 dias | 3 | 72 | 120 | retracao
98 | 0.52 | 370 | 192.4 | 0 | 0 | 0 | 0.6 | CP III RS | 7 dias úmida / 56 dias ar 50% umidade | Não informado | RJ | Sudeste | -180 | 7 dias | 7 | 168 | 180 | retracao
98 | 0.52 | 370 | 192.4 | 0 | 0 | 0 | 0.6 | CP III RS | 7 dias úmida / 56 dias ar 50% umidade | Não informado | RJ | Sudeste | -220 | 14 dias | 14 | 336 | 220 | retracao
98 | 0.52 | 370 | 192.4 | 0 | 0 | 0 | 0.6 | CP III RS | 7 dias úmida / 56 dias ar 50% umidade | Não informado | RJ | Sudeste | -350 | 28 dias | 28 | 672 | 350 | retracao
98 | 0.52 | 370 | 192.4 | 0 | 0 | 0 | 0.6 | CP III RS | 7 dias úmida / 56 dias ar 50% umidade | Não informado | RJ | Sudeste | -440 | 56 dias | 56 | 1344 | 440 | retracao
99 | 0.51 | 350 | 178.5 | 15 | 0 | 5.5 | 0.6 | CP II F 40 | 7 dias úmida / 56 dias ar 50% umidade | Não informado | SP | Sudeste | 0 | 12 h | 0.5 | 12 | 0 | estabilidade
99 | 0.51 | 350 | 178.5 | 15 | 0 | 5.5 | 0.6 | CP II F 40 | 7 dias úmida / 56 dias ar 50% umidade | Não informado | SP | Sudeste | 40 | 1 dia | 1 | 24 | 40 | expansao
99 | 0.51 | 350 | 178.5 | 15 | 0 | 5.5 | 0.6 | CP II F 40 | 7 dias úmida / 56 dias ar 50% umidade | Não informado | SP | Sudeste | 80 | 3 dias | 3 | 72 | 80 | expansao
99 | 0.51 | 350 | 178.5 | 15 | 0 | 5.5 | 0.6 | CP II F 40 | 7 dias úmida / 56 dias ar 50% umidade | Não informado | SP | Sudeste | 130 | 7 dias | 7 | 168 | 130 | expansao
99 | 0.51 | 350 | 178.5 | 15 | 0 | 5.5 | 0.6 | CP II F 40 | 7 dias úmida / 56 dias ar 50% umidade | Não informado | SP | Sudeste | -60 | 14 dias | 14 | 336 | 60 | retracao
99 | 0.51 | 350 | 178.5 | 15 | 0 | 5.5 | 0.6 | CP II F 40 | 7 dias úmida / 56 dias ar 50% umidade | Não informado | SP | Sudeste | -170 | 28 dias | 28 | 672 | 170 | retracao
99 | 0.51 | 350 | 178.5 | 15 | 0 | 5.5 | 0.6 | CP II F 40 | 7 dias úmida / 56 dias ar 50% umidade | Não informado | SP | Sudeste | -290 | 56 dias | 56 | 1344 | 290 | retracao
100 | 0.5 | 380 | 190 | 0 | 0 | 5 | 0.6 | CP V ARI | 7 dias úmida / 56 dias ar 50% umidade | Laboratório | DF | Centro Oeste | 0 | 12 h | 0.5 | 12 | 0 | estabilidade
100 | 0.5 | 380 | 190 | 0 | 0 | 5 | 0.6 | CP V ARI | 7 dias úmida / 56 dias ar 50% umidade | Laboratório | DF | Centro Oeste | -40 | 1 dia | 1 | 24 | 40 | retracao
100 | 0.5 | 380 | 190 | 0 | 0 | 5 | 0.6 | CP V ARI | 7 dias úmida / 56 dias ar 50% umidade | Laboratório | DF | Centro Oeste | -70 | 3 dias | 3 | 72 | 70 | retracao
100 | 0.5 | 380 | 190 | 0 | 0 | 5 | 0.6 | CP V ARI | 7 dias úmida / 56 dias ar 50% umidade | Laboratório | DF | Centro Oeste | -120 | 7 dias | 7 | 168 | 120 | retracao
100 | 0.5 | 380 | 190 | 0 | 0 | 5 | 0.6 | CP V ARI | 7 dias úmida / 56 dias ar 50% umidade | Laboratório | DF | Centro Oeste | -210 | 14 dias | 14 | 336 | 210 | retracao
100 | 0.5 | 380 | 190 | 0 | 0 | 5 | 0.6 | CP V ARI | 7 dias úmida / 56 dias ar 50% umidade | Laboratório | DF | Centro Oeste | -330 | 28 dias | 28 | 672 | 330 | retracao
100 | 0.5 | 380 | 190 | 0 | 0 | 5 | 0.6 | CP V ARI | 7 dias úmida / 56 dias ar 50% umidade | Laboratório | DF | Centro Oeste | -440 | 56 dias | 56 | 1344 | 440 | retracao
101 | 0.55 | 336 | 184.8 | 15 | 0 | 5.5 | 0.6 | CP II E 40 | 7 dias úmida / 56 dias ar 50% umidade | Não informado | SP | Sudeste | 0 | 12 h | 0.5 | 12 | 0 | estabilidade
101 | 0.55 | 336 | 184.8 | 15 | 0 | 5.5 | 0.6 | CP II E 40 | 7 dias úmida / 56 dias ar 50% umidade | Não informado | SP | Sudeste | 50 | 1 dia | 1 | 24 | 50 | expansao
101 | 0.55 | 336 | 184.8 | 15 | 0 | 5.5 | 0.6 | CP II E 40 | 7 dias úmida / 56 dias ar 50% umidade | Não informado | SP | Sudeste | 100 | 3 dias | 3 | 72 | 100 | expansao
101 | 0.55 | 336 | 184.8 | 15 | 0 | 5.5 | 0.6 | CP II E 40 | 7 dias úmida / 56 dias ar 50% umidade | Não informado | SP | Sudeste | 160 | 7 dias | 7 | 168 | 160 | expansao
101 | 0.55 | 336 | 184.8 | 15 | 0 | 5.5 | 0.6 | CP II E 40 | 7 dias úmida / 56 dias ar 50% umidade | Não informado | SP | Sudeste | 10 | 14 dias | 14 | 336 | 10 | expansao
101 | 0.55 | 336 | 184.8 | 15 | 0 | 5.5 | 0.6 | CP II E 40 | 7 dias úmida / 56 dias ar 50% umidade | Não informado | SP | Sudeste | -130 | 28 dias | 28 | 672 | 130 | retracao
101 | 0.55 | 336 | 184.8 | 15 | 0 | 5.5 | 0.6 | CP II E 40 | 7 dias úmida / 56 dias ar 50% umidade | Não informado | SP | Sudeste | -290 | 56 dias | 56 | 1344 | 290 | retracao
102 | 0.52 | 356 | 185.12 | 15 | 0 | 0 | 0.6 | CP II E 40 | 7 dias úmida / 56 dias ar 50% umidade | Não informado | SP | Sudeste | 0 | 12 h | 0.5 | 12 | 0 | estabilidade
102 | 0.52 | 356 | 185.12 | 15 | 0 | 0 | 0.6 | CP II E 40 | 7 dias úmida / 56 dias ar 50% umidade | Não informado | SP | Sudeste | 60 | 1 dia | 1 | 24 | 60 | expansao
102 | 0.52 | 356 | 185.12 | 15 | 0 | 0 | 0.6 | CP II E 40 | 7 dias úmida / 56 dias ar 50% umidade | Não informado | SP | Sudeste | 110 | 3 dias | 3 | 72 | 110 | expansao
102 | 0.52 | 356 | 185.12 | 15 | 0 | 0 | 0.6 | CP II E 40 | 7 dias úmida / 56 dias ar 50% umidade | Não informado | SP | Sudeste | 160 | 7 dias | 7 | 168 | 160 | expansao
102 | 0.52 | 356 | 185.12 | 15 | 0 | 0 | 0.6 | CP II E 40 | 7 dias úmida / 56 dias ar 50% umidade | Não informado | SP | Sudeste | 10 | 14 dias | 14 | 336 | 10 | expansao
102 | 0.52 | 356 | 185.12 | 15 | 0 | 0 | 0.6 | CP II E 40 | 7 dias úmida / 56 dias ar 50% umidade | Não informado | SP | Sudeste | -140 | 28 dias | 28 | 672 | 140 | retracao
102 | 0.52 | 356 | 185.12 | 15 | 0 | 0 | 0.6 | CP II E 40 | 7 dias úmida / 56 dias ar 50% umidade | Não informado | SP | Sudeste | -290 | 56 dias | 56 | 1344 | 290 | retracao
103 | 0.51 | 412 | 210.12 | 0 | 0 | 0 | 0 | CP II F 40 | 7 dias úmida / 56 dias ar 50% umidade | Não informado | PE | Nordeste | 0 | 12 h | 0.5 | 12 | 0 | estabilidade
103 | 0.51 | 412 | 210.12 | 0 | 0 | 0 | 0 | CP II F 40 | 7 dias úmida / 56 dias ar 50% umidade | Não informado | PE | Nordeste | -60 | 1 dia | 1 | 24 | 60 | retracao
103 | 0.51 | 412 | 210.12 | 0 | 0 | 0 | 0 | CP II F 40 | 7 dias úmida / 56 dias ar 50% umidade | Não informado | PE | Nordeste | -120 | 3 dias | 3 | 72 | 120 | retracao
103 | 0.51 | 412 | 210.12 | 0 | 0 | 0 | 0 | CP II F 40 | 7 dias úmida / 56 dias ar 50% umidade | Não informado | PE | Nordeste | -160 | 7 dias | 7 | 168 | 160 | retracao
103 | 0.51 | 412 | 210.12 | 0 | 0 | 0 | 0 | CP II F 40 | 7 dias úmida / 56 dias ar 50% umidade | Não informado | PE | Nordeste | -260 | 14 dias | 14 | 336 | 260 | retracao
103 | 0.51 | 412 | 210.12 | 0 | 0 | 0 | 0 | CP II F 40 | 7 dias úmida / 56 dias ar 50% umidade | Não informado | PE | Nordeste | -350 | 28 dias | 28 | 672 | 350 | retracao
103 | 0.51 | 412 | 210.12 | 0 | 0 | 0 | 0 | CP II F 40 | 7 dias úmida / 56 dias ar 50% umidade | Não informado | PE | Nordeste | -430 | 56 dias | 56 | 1344 | 430 | retracao
104 | 0.51 | 336 | 171.36 | 15 | 0 | 5.5 | 0.6 | Não informado | 7 dias úmida / 56 dias ar 50% umidade | Não informado | SE | Nordeste | 0 | 12 h | 0.5 | 12 | 0 | estabilidade
104 | 0.51 | 336 | 171.36 | 15 | 0 | 5.5 | 0.6 | Não informado | 7 dias úmida / 56 dias ar 50% umidade | Não informado | SE | Nordeste | 50 | 1 dia | 1 | 24 | 50 | expansao
104 | 0.51 | 336 | 171.36 | 15 | 0 | 5.5 | 0.6 | Não informado | 7 dias úmida / 56 dias ar 50% umidade | Não informado | SE | Nordeste | 80 | 3 dias | 3 | 72 | 80 | expansao
104 | 0.51 | 336 | 171.36 | 15 | 0 | 5.5 | 0.6 | Não informado | 7 dias úmida / 56 dias ar 50% umidade | Não informado | SE | Nordeste | 110 | 7 dias | 7 | 168 | 110 | expansao
104 | 0.51 | 336 | 171.36 | 15 | 0 | 5.5 | 0.6 | Não informado | 7 dias úmida / 56 dias ar 50% umidade | Não informado | SE | Nordeste | -30 | 14 dias | 14 | 336 | 30 | retracao
104 | 0.51 | 336 | 171.36 | 15 | 0 | 5.5 | 0.6 | Não informado | 7 dias úmida / 56 dias ar 50% umidade | Não informado | SE | Nordeste | -150 | 28 dias | 28 | 672 | 150 | retracao
104 | 0.51 | 336 | 171.36 | 15 | 0 | 5.5 | 0.6 | Não informado | 7 dias úmida / 56 dias ar 50% umidade | Não informado | SE | Nordeste | -290 | 56 dias | 56 | 1344 | 290 | retracao
105 | 0.53 | 360 | 190.8 | 12.5 | 0 | 0 | 0.6 | CP V ARI | 7 dias úmida / 56 dias ar 50% umidade | Não informado | DF | Centro Oeste | 0 | 12 h | 0.5 | 12 | 0 | estabilidade
105 | 0.53 | 360 | 190.8 | 12.5 | 0 | 0 | 0.6 | CP V ARI | 7 dias úmida / 56 dias ar 50% umidade | Não informado | DF | Centro Oeste | 30 | 1 dia | 1 | 24 | 30 | expansao
105 | 0.53 | 360 | 190.8 | 12.5 | 0 | 0 | 0.6 | CP V ARI | 7 dias úmida / 56 dias ar 50% umidade | Não informado | DF | Centro Oeste | 90 | 3 dias | 3 | 72 | 90 | expansao
105 | 0.53 | 360 | 190.8 | 12.5 | 0 | 0 | 0.6 | CP V ARI | 7 dias úmida / 56 dias ar 50% umidade | Não informado | DF | Centro Oeste | 110 | 7 dias | 7 | 168 | 110 | expansao
105 | 0.53 | 360 | 190.8 | 12.5 | 0 | 0 | 0.6 | CP V ARI | 7 dias úmida / 56 dias ar 50% umidade | Não informado | DF | Centro Oeste | -30 | 14 dias | 14 | 336 | 30 | retracao
105 | 0.53 | 360 | 190.8 | 12.5 | 0 | 0 | 0.6 | CP V ARI | 7 dias úmida / 56 dias ar 50% umidade | Não informado | DF | Centro Oeste | -130 | 28 dias | 28 | 672 | 130 | retracao
105 | 0.53 | 360 | 190.8 | 12.5 | 0 | 0 | 0.6 | CP V ARI | 7 dias úmida / 56 dias ar 50% umidade | Não informado | DF | Centro Oeste | -290 | 56 dias | 56 | 1344 | 290 | retracao
106 | 0.6 | 339 | 203.4 | 0 | 25 | 0 | 0.6 | CP II E 40 | 7 dias úmida / 56 dias ar 50% umidade | Laboratório | SP | Sudeste | 0 | 12 h | 0.5 | 12 | 0 | estabilidade
106 | 0.6 | 339 | 203.4 | 0 | 25 | 0 | 0.6 | CP II E 40 | 7 dias úmida / 56 dias ar 50% umidade | Laboratório | SP | Sudeste | -50 | 1 dia | 1 | 24 | 50 | retracao
106 | 0.6 | 339 | 203.4 | 0 | 25 | 0 | 0.6 | CP II E 40 | 7 dias úmida / 56 dias ar 50% umidade | Laboratório | SP | Sudeste | -90 | 3 dias | 3 | 72 | 90 | retracao
106 | 0.6 | 339 | 203.4 | 0 | 25 | 0 | 0.6 | CP II E 40 | 7 dias úmida / 56 dias ar 50% umidade | Laboratório | SP | Sudeste | -170 | 7 dias | 7 | 168 | 170 | retracao
106 | 0.6 | 339 | 203.4 | 0 | 25 | 0 | 0.6 | CP II E 40 | 7 dias úmida / 56 dias ar 50% umidade | Laboratório | SP | Sudeste | -240 | 14 dias | 14 | 336 | 240 | retracao
106 | 0.6 | 339 | 203.4 | 0 | 25 | 0 | 0.6 | CP II E 40 | 7 dias úmida / 56 dias ar 50% umidade | Laboratório | SP | Sudeste | -360 | 28 dias | 28 | 672 | 360 | retracao
106 | 0.6 | 339 | 203.4 | 0 | 25 | 0 | 0.6 | CP II E 40 | 7 dias úmida / 56 dias ar 50% umidade | Laboratório | SP | Sudeste | -430 | 56 dias | 56 | 1344 | 430 | retracao
107 | 0.62 | 325 | 201.5 | 8 | 0 | 0 | 0.3 | CP V ARI | 7 dias úmida / 56 dias ar 50% umidade | Laboratório | SP | Sudeste | 0 | 12 h | 0.5 | 12 | 0 | estabilidade
107 | 0.62 | 325 | 201.5 | 8 | 0 | 0 | 0.3 | CP V ARI | 7 dias úmida / 56 dias ar 50% umidade | Laboratório | SP | Sudeste | 20 | 1 dia | 1 | 24 | 20 | expansao
107 | 0.62 | 325 | 201.5 | 8 | 0 | 0 | 0.3 | CP V ARI | 7 dias úmida / 56 dias ar 50% umidade | Laboratório | SP | Sudeste | 50 | 3 dias | 3 | 72 | 50 | expansao
107 | 0.62 | 325 | 201.5 | 8 | 0 | 0 | 0.3 | CP V ARI | 7 dias úmida / 56 dias ar 50% umidade | Laboratório | SP | Sudeste | 80 | 7 dias | 7 | 168 | 80 | expansao
107 | 0.62 | 325 | 201.5 | 8 | 0 | 0 | 0.3 | CP V ARI | 7 dias úmida / 56 dias ar 50% umidade | Laboratório | SP | Sudeste | -50 | 14 dias | 14 | 336 | 50 | retracao
107 | 0.62 | 325 | 201.5 | 8 | 0 | 0 | 0.3 | CP V ARI | 7 dias úmida / 56 dias ar 50% umidade | Laboratório | SP | Sudeste | -150 | 28 dias | 28 | 672 | 150 | retracao
107 | 0.62 | 325 | 201.5 | 8 | 0 | 0 | 0.3 | CP V ARI | 7 dias úmida / 56 dias ar 50% umidade | Laboratório | SP | Sudeste | -360 | 56 dias | 56 | 1344 | 360 | retracao
108 | 0.52 | 356 | 185.12 | 15 | 0 | 0 | 0.6 | CP II E 40 | 7 dias úmida / 56 dias ar 50% umidade | Não informado | PB | Nordeste | 0 | 12 h | 0.5 | 12 | 0 | estabilidade
108 | 0.52 | 356 | 185.12 | 15 | 0 | 0 | 0.6 | CP II E 40 | 7 dias úmida / 56 dias ar 50% umidade | Não informado | PB | Nordeste | 60 | 1 dia | 1 | 24 | 60 | expansao
108 | 0.52 | 356 | 185.12 | 15 | 0 | 0 | 0.6 | CP II E 40 | 7 dias úmida / 56 dias ar 50% umidade | Não informado | PB | Nordeste | 110 | 3 dias | 3 | 72 | 110 | expansao
108 | 0.52 | 356 | 185.12 | 15 | 0 | 0 | 0.6 | CP II E 40 | 7 dias úmida / 56 dias ar 50% umidade | Não informado | PB | Nordeste | 160 | 7 dias | 7 | 168 | 160 | expansao
108 | 0.52 | 356 | 185.12 | 15 | 0 | 0 | 0.6 | CP II E 40 | 7 dias úmida / 56 dias ar 50% umidade | Não informado | PB | Nordeste | 10 | 14 dias | 14 | 336 | 10 | expansao
108 | 0.52 | 356 | 185.12 | 15 | 0 | 0 | 0.6 | CP II E 40 | 7 dias úmida / 56 dias ar 50% umidade | Não informado | PB | Nordeste | -140 | 28 dias | 28 | 672 | 140 | retracao
108 | 0.52 | 356 | 185.12 | 15 | 0 | 0 | 0.6 | CP II E 40 | 7 dias úmida / 56 dias ar 50% umidade | Não informado | PB | Nordeste | -290 | 56 dias | 56 | 1344 | 290 | retracao
109 | 0.55 | 337 | 185.35 | 0 | 0 | 5.5 | 0.6 | CP V ARI RS | 7 dias úmida / 56 dias ar 50% umidade | Não informado | SP | Sudeste | 0 | 12 h | 0.5 | 12 | 0 | estabilidade
109 | 0.55 | 337 | 185.35 | 0 | 0 | 5.5 | 0.6 | CP V ARI RS | 7 dias úmida / 56 dias ar 50% umidade | Não informado | SP | Sudeste | -70 | 1 dia | 1 | 24 | 70 | retracao
109 | 0.55 | 337 | 185.35 | 0 | 0 | 5.5 | 0.6 | CP V ARI RS | 7 dias úmida / 56 dias ar 50% umidade | Não informado | SP | Sudeste | -110 | 3 dias | 3 | 72 | 110 | retracao
109 | 0.55 | 337 | 185.35 | 0 | 0 | 5.5 | 0.6 | CP V ARI RS | 7 dias úmida / 56 dias ar 50% umidade | Não informado | SP | Sudeste | -180 | 7 dias | 7 | 168 | 180 | retracao
109 | 0.55 | 337 | 185.35 | 0 | 0 | 5.5 | 0.6 | CP V ARI RS | 7 dias úmida / 56 dias ar 50% umidade | Não informado | SP | Sudeste | -260 | 14 dias | 14 | 336 | 260 | retracao
109 | 0.55 | 337 | 185.35 | 0 | 0 | 5.5 | 0.6 | CP V ARI RS | 7 dias úmida / 56 dias ar 50% umidade | Não informado | SP | Sudeste | -340 | 28 dias | 28 | 672 | 340 | retracao
109 | 0.55 | 337 | 185.35 | 0 | 0 | 5.5 | 0.6 | CP V ARI RS | 7 dias úmida / 56 dias ar 50% umidade | Não informado | SP | Sudeste | -430 | 56 dias | 56 | 1344 | 430 | retracao
110 | 0.61 | 330 | 201.3 | 8 | 0 | 0 | 0.3 | CP V ARI | 7 dias úmida / 56 dias ar 50% umidade | Laboratório | SP | Sudeste | 0 | 12 h | 0.5 | 12 | 0 | estabilidade
110 | 0.61 | 330 | 201.3 | 8 | 0 | 0 | 0.3 | CP V ARI | 7 dias úmida / 56 dias ar 50% umidade | Laboratório | SP | Sudeste | 10 | 1 dia | 1 | 24 | 10 | expansao
110 | 0.61 | 330 | 201.3 | 8 | 0 | 0 | 0.3 | CP V ARI | 7 dias úmida / 56 dias ar 50% umidade | Laboratório | SP | Sudeste | 30 | 3 dias | 3 | 72 | 30 | expansao
110 | 0.61 | 330 | 201.3 | 8 | 0 | 0 | 0.3 | CP V ARI | 7 dias úmida / 56 dias ar 50% umidade | Laboratório | SP | Sudeste | 60 | 7 dias | 7 | 168 | 60 | expansao
110 | 0.61 | 330 | 201.3 | 8 | 0 | 0 | 0.3 | CP V ARI | 7 dias úmida / 56 dias ar 50% umidade | Laboratório | SP | Sudeste | -50 | 14 dias | 14 | 336 | 50 | retracao
110 | 0.61 | 330 | 201.3 | 8 | 0 | 0 | 0.3 | CP V ARI | 7 dias úmida / 56 dias ar 50% umidade | Laboratório | SP | Sudeste | -170 | 28 dias | 28 | 672 | 170 | retracao
110 | 0.61 | 330 | 201.3 | 8 | 0 | 0 | 0.3 | CP V ARI | 7 dias úmida / 56 dias ar 50% umidade | Laboratório | SP | Sudeste | -390 | 56 dias | 56 | 1344 | 390 | retracao
111 | 0.55 | 336 | 184.8 | 12.5 | 0 | 0 | 0.6 | CP II E 40 RS | 7 dias úmida / 56 dias ar 50% umidade | Não informado | SP | Sudeste | 0 | 12 h | 0.5 | 12 | 0 | estabilidade
111 | 0.55 | 336 | 184.8 | 12.5 | 0 | 0 | 0.6 | CP II E 40 RS | 7 dias úmida / 56 dias ar 50% umidade | Não informado | SP | Sudeste | 50 | 1 dia | 1 | 24 | 50 | expansao
111 | 0.55 | 336 | 184.8 | 12.5 | 0 | 0 | 0.6 | CP II E 40 RS | 7 dias úmida / 56 dias ar 50% umidade | Não informado | SP | Sudeste | 90 | 3 dias | 3 | 72 | 90 | expansao
111 | 0.55 | 336 | 184.8 | 12.5 | 0 | 0 | 0.6 | CP II E 40 RS | 7 dias úmida / 56 dias ar 50% umidade | Não informado | SP | Sudeste | 120 | 7 dias | 7 | 168 | 120 | expansao
111 | 0.55 | 336 | 184.8 | 12.5 | 0 | 0 | 0.6 | CP II E 40 RS | 7 dias úmida / 56 dias ar 50% umidade | Não informado | SP | Sudeste | -20 | 14 dias | 14 | 336 | 20 | retracao
111 | 0.55 | 336 | 184.8 | 12.5 | 0 | 0 | 0.6 | CP II E 40 RS | 7 dias úmida / 56 dias ar 50% umidade | Não informado | SP | Sudeste | -120 | 28 dias | 28 | 672 | 120 | retracao
111 | 0.55 | 336 | 184.8 | 12.5 | 0 | 0 | 0.6 | CP II E 40 RS | 7 dias úmida / 56 dias ar 50% umidade | Não informado | SP | Sudeste | -290 | 56 dias | 56 | 1344 | 290 | retracao
112 | 0.56 | 340 | 190.4 | 0 | 0 | 0 | 0.6 | CP II E | 7 dias úmida / 56 dias ar 50% umidade | Não informado | PA | Norte | 0 | 12 h | 0.5 | 12 | 0 | estabilidade
112 | 0.56 | 340 | 190.4 | 0 | 0 | 0 | 0.6 | CP II E | 7 dias úmida / 56 dias ar 50% umidade | Não informado | PA | Norte | -50 | 1 dia | 1 | 24 | 50 | retracao
112 | 0.56 | 340 | 190.4 | 0 | 0 | 0 | 0.6 | CP II E | 7 dias úmida / 56 dias ar 50% umidade | Não informado | PA | Norte | -100 | 3 dias | 3 | 72 | 100 | retracao
112 | 0.56 | 340 | 190.4 | 0 | 0 | 0 | 0.6 | CP II E | 7 dias úmida / 56 dias ar 50% umidade | Não informado | PA | Norte | -140 | 7 dias | 7 | 168 | 140 | retracao
112 | 0.56 | 340 | 190.4 | 0 | 0 | 0 | 0.6 | CP II E | 7 dias úmida / 56 dias ar 50% umidade | Não informado | PA | Norte | -200 | 14 dias | 14 | 336 | 200 | retracao
112 | 0.56 | 340 | 190.4 | 0 | 0 | 0 | 0.6 | CP II E | 7 dias úmida / 56 dias ar 50% umidade | Não informado | PA | Norte | -280 | 28 dias | 28 | 672 | 280 | retracao
112 | 0.56 | 340 | 190.4 | 0 | 0 | 0 | 0.6 | CP II E | 7 dias úmida / 56 dias ar 50% umidade | Não informado | PA | Norte | -430 | 56 dias | 56 | 1344 | 430 | retracao
113 | 0.55 | 336 | 184.8 | 15 | 0 | 5.5 | 0.6 | CP V ARI RS | 7 dias úmida / 56 dias ar 50% umidade | Não informado | SP | Sudeste | 0 | 12 h | 0.5 | 12 | 0 | estabilidade
113 | 0.55 | 336 | 184.8 | 15 | 0 | 5.5 | 0.6 | CP V ARI RS | 7 dias úmida / 56 dias ar 50% umidade | Não informado | SP | Sudeste | 60 | 1 dia | 1 | 24 | 60 | expansao
113 | 0.55 | 336 | 184.8 | 15 | 0 | 5.5 | 0.6 | CP V ARI RS | 7 dias úmida / 56 dias ar 50% umidade | Não informado | SP | Sudeste | 110 | 3 dias | 3 | 72 | 110 | expansao
113 | 0.55 | 336 | 184.8 | 15 | 0 | 5.5 | 0.6 | CP V ARI RS | 7 dias úmida / 56 dias ar 50% umidade | Não informado | SP | Sudeste | 160 | 7 dias | 7 | 168 | 160 | expansao
113 | 0.55 | 336 | 184.8 | 15 | 0 | 5.5 | 0.6 | CP V ARI RS | 7 dias úmida / 56 dias ar 50% umidade | Não informado | SP | Sudeste | 0 | 14 dias | 14 | 336 | 0 | estabilidade
113 | 0.55 | 336 | 184.8 | 15 | 0 | 5.5 | 0.6 | CP V ARI RS | 7 dias úmida / 56 dias ar 50% umidade | Não informado | SP | Sudeste | -180 | 28 dias | 28 | 672 | 180 | retracao
113 | 0.55 | 336 | 184.8 | 15 | 0 | 5.5 | 0.6 | CP V ARI RS | 7 dias úmida / 56 dias ar 50% umidade | Não informado | SP | Sudeste | -290 | 56 dias | 56 | 1344 | 290 | retracao
114 | 0.51 | 350 | 178.5 | 0 | 0 | 5.5 | 0.6 | CP II F 40 | 7 dias úmida / 56 dias ar 50% umidade | Não informado | SP | Sudeste | 0 | 12 h | 0.5 | 12 | 0 | estabilidade
114 | 0.51 | 350 | 178.5 | 0 | 0 | 5.5 | 0.6 | CP II F 40 | 7 dias úmida / 56 dias ar 50% umidade | Não informado | SP | Sudeste | -40 | 1 dia | 1 | 24 | 40 | retracao
114 | 0.51 | 350 | 178.5 | 0 | 0 | 5.5 | 0.6 | CP II F 40 | 7 dias úmida / 56 dias ar 50% umidade | Não informado | SP | Sudeste | -80 | 3 dias | 3 | 72 | 80 | retracao
114 | 0.51 | 350 | 178.5 | 0 | 0 | 5.5 | 0.6 | CP II F 40 | 7 dias úmida / 56 dias ar 50% umidade | Não informado | SP | Sudeste | -150 | 7 dias | 7 | 168 | 150 | retracao
114 | 0.51 | 350 | 178.5 | 0 | 0 | 5.5 | 0.6 | CP II F 40 | 7 dias úmida / 56 dias ar 50% umidade | Não informado | SP | Sudeste | -230 | 14 dias | 14 | 336 | 230 | retracao
114 | 0.51 | 350 | 178.5 | 0 | 0 | 5.5 | 0.6 | CP II F 40 | 7 dias úmida / 56 dias ar 50% umidade | Não informado | SP | Sudeste | -310 | 28 dias | 28 | 672 | 310 | retracao
114 | 0.51 | 350 | 178.5 | 0 | 0 | 5.5 | 0.6 | CP II F 40 | 7 dias úmida / 56 dias ar 50% umidade | Não informado | SP | Sudeste | -430 | 56 dias | 56 | 1344 | 430 | retracao
115 | 0.54 | 343 | 185.22 | 15 | 0 | 5.5 | 0.6 | CP II E 40 | 7 dias úmida / 56 dias ar 50% umidade | Não informado | SP | Sudeste | 0 | 12 h | 0.5 | 12 | 0 | estabilidade
115 | 0.54 | 343 | 185.22 | 15 | 0 | 5.5 | 0.6 | CP II E 40 | 7 dias úmida / 56 dias ar 50% umidade | Não informado | SP | Sudeste | 60 | 1 dia | 1 | 24 | 60 | expansao
115 | 0.54 | 343 | 185.22 | 15 | 0 | 5.5 | 0.6 | CP II E 40 | 7 dias úmida / 56 dias ar 50% umidade | Não informado | SP | Sudeste | 120 | 3 dias | 3 | 72 | 120 | expansao
115 | 0.54 | 343 | 185.22 | 15 | 0 | 5.5 | 0.6 | CP II E 40 | 7 dias úmida / 56 dias ar 50% umidade | Não informado | SP | Sudeste | 150 | 7 dias | 7 | 168 | 150 | expansao
115 | 0.54 | 343 | 185.22 | 15 | 0 | 5.5 | 0.6 | CP II E 40 | 7 dias úmida / 56 dias ar 50% umidade | Não informado | SP | Sudeste | -10 | 14 dias | 14 | 336 | 10 | retracao
115 | 0.54 | 343 | 185.22 | 15 | 0 | 5.5 | 0.6 | CP II E 40 | 7 dias úmida / 56 dias ar 50% umidade | Não informado | SP | Sudeste | -130 | 28 dias | 28 | 672 | 130 | retracao
115 | 0.54 | 343 | 185.22 | 15 | 0 | 5.5 | 0.6 | CP II E 40 | 7 dias úmida / 56 dias ar 50% umidade | Não informado | SP | Sudeste | -290 | 56 dias | 56 | 1344 | 290 | retracao
116 | 0.55 | 336 | 184.8 | 0 | 0 | 5.5 | 0.6 | CP II E 40 | 7 dias úmida / 56 dias ar 50% umidade | Não informado | SP | Sudeste | 0 | 12 h | 0.5 | 12 | 0 | estabilidade
116 | 0.55 | 336 | 184.8 | 0 | 0 | 5.5 | 0.6 | CP II E 40 | 7 dias úmida / 56 dias ar 50% umidade | Não informado | SP | Sudeste | -40 | 1 dia | 1 | 24 | 40 | retracao
116 | 0.55 | 336 | 184.8 | 0 | 0 | 5.5 | 0.6 | CP II E 40 | 7 dias úmida / 56 dias ar 50% umidade | Não informado | SP | Sudeste | -90 | 3 dias | 3 | 72 | 90 | retracao
116 | 0.55 | 336 | 184.8 | 0 | 0 | 5.5 | 0.6 | CP II E 40 | 7 dias úmida / 56 dias ar 50% umidade | Não informado | SP | Sudeste | -130 | 7 dias | 7 | 168 | 130 | retracao
116 | 0.55 | 336 | 184.8 | 0 | 0 | 5.5 | 0.6 | CP II E 40 | 7 dias úmida / 56 dias ar 50% umidade | Não informado | SP | Sudeste | -190 | 14 dias | 14 | 336 | 190 | retracao
116 | 0.55 | 336 | 184.8 | 0 | 0 | 5.5 | 0.6 | CP II E 40 | 7 dias úmida / 56 dias ar 50% umidade | Não informado | SP | Sudeste | -300 | 28 dias | 28 | 672 | 300 | retracao
116 | 0.55 | 336 | 184.8 | 0 | 0 | 5.5 | 0.6 | CP II E 40 | 7 dias úmida / 56 dias ar 50% umidade | Não informado | SP | Sudeste | -430 | 56 dias | 56 | 1344 | 430 | retracao
117 | 0.55 | 347 | 190.85 | 12.5 | 0 | 5.5 | 0.6 | CP II E 40 | 7 dias úmida / 56 dias ar 50% umidade | Não informado | SP | Sudeste | 0 | 12 h | 0.5 | 12 | 0 | estabilidade
117 | 0.55 | 347 | 190.85 | 12.5 | 0 | 5.5 | 0.6 | CP II E 40 | 7 dias úmida / 56 dias ar 50% umidade | Não informado | SP | Sudeste | 20 | 1 dia | 1 | 24 | 20 | expansao
117 | 0.55 | 347 | 190.85 | 12.5 | 0 | 5.5 | 0.6 | CP II E 40 | 7 dias úmida / 56 dias ar 50% umidade | Não informado | SP | Sudeste | 60 | 3 dias | 3 | 72 | 60 | expansao
117 | 0.55 | 347 | 190.85 | 12.5 | 0 | 5.5 | 0.6 | CP II E 40 | 7 dias úmida / 56 dias ar 50% umidade | Não informado | SP | Sudeste | 110 | 7 dias | 7 | 168 | 110 | expansao
117 | 0.55 | 347 | 190.85 | 12.5 | 0 | 5.5 | 0.6 | CP II E 40 | 7 dias úmida / 56 dias ar 50% umidade | Não informado | SP | Sudeste | -20 | 14 dias | 14 | 336 | 20 | retracao
117 | 0.55 | 347 | 190.85 | 12.5 | 0 | 5.5 | 0.6 | CP II E 40 | 7 dias úmida / 56 dias ar 50% umidade | Não informado | SP | Sudeste | -130 | 28 dias | 28 | 672 | 130 | retracao
117 | 0.55 | 347 | 190.85 | 12.5 | 0 | 5.5 | 0.6 | CP II E 40 | 7 dias úmida / 56 dias ar 50% umidade | Não informado | SP | Sudeste | -290 | 56 dias | 56 | 1344 | 290 | retracao
118 | 0.54 | 343 | 185.22 | 0 | 0 | 5.5 | 0.6 | CP II E 40 | 7 dias úmida / 56 dias ar 50% umidade | Não informado | SP | Sudeste | 0 | 12 h | 0.5 | 12 | 0 | estabilidade
118 | 0.54 | 343 | 185.22 | 0 | 0 | 5.5 | 0.6 | CP II E 40 | 7 dias úmida / 56 dias ar 50% umidade | Não informado | SP | Sudeste | -40 | 1 dia | 1 | 24 | 40 | retracao
118 | 0.54 | 343 | 185.22 | 0 | 0 | 5.5 | 0.6 | CP II E 40 | 7 dias úmida / 56 dias ar 50% umidade | Não informado | SP | Sudeste | -80 | 3 dias | 3 | 72 | 80 | retracao
118 | 0.54 | 343 | 185.22 | 0 | 0 | 5.5 | 0.6 | CP II E 40 | 7 dias úmida / 56 dias ar 50% umidade | Não informado | SP | Sudeste | -140 | 7 dias | 7 | 168 | 140 | retracao
118 | 0.54 | 343 | 185.22 | 0 | 0 | 5.5 | 0.6 | CP II E 40 | 7 dias úmida / 56 dias ar 50% umidade | Não informado | SP | Sudeste | -220 | 14 dias | 14 | 336 | 220 | retracao
118 | 0.54 | 343 | 185.22 | 0 | 0 | 5.5 | 0.6 | CP II E 40 | 7 dias úmida / 56 dias ar 50% umidade | Não informado | SP | Sudeste | -300 | 28 dias | 28 | 672 | 300 | retracao
118 | 0.54 | 343 | 185.22 | 0 | 0 | 5.5 | 0.6 | CP II E 40 | 7 dias úmida / 56 dias ar 50% umidade | Não informado | SP | Sudeste | -430 | 56 dias | 56 | 1344 | 430 | retracao
119 | 0.47 | 380 | 178.6 | 12.5 | 25 | 6 | 0.6 | CP II F 40 | 7 dias úmida / 56 dias ar 50% umidade | Não informado | MT | Centro Oeste | 0 | 12 h | 0.5 | 12 | 0 | estabilidade
119 | 0.47 | 380 | 178.6 | 12.5 | 25 | 6 | 0.6 | CP II F 40 | 7 dias úmida / 56 dias ar 50% umidade | Não informado | MT | Centro Oeste | 50 | 1 dia | 1 | 24 | 50 | expansao
119 | 0.47 | 380 | 178.6 | 12.5 | 25 | 6 | 0.6 | CP II F 40 | 7 dias úmida / 56 dias ar 50% umidade | Não informado | MT | Centro Oeste | 80 | 3 dias | 3 | 72 | 80 | expansao
119 | 0.47 | 380 | 178.6 | 12.5 | 25 | 6 | 0.6 | CP II F 40 | 7 dias úmida / 56 dias ar 50% umidade | Não informado | MT | Centro Oeste | 120 | 7 dias | 7 | 168 | 120 | expansao
119 | 0.47 | 380 | 178.6 | 12.5 | 25 | 6 | 0.6 | CP II F 40 | 7 dias úmida / 56 dias ar 50% umidade | Não informado | MT | Centro Oeste | 20 | 14 dias | 14 | 336 | 20 | expansao
119 | 0.47 | 380 | 178.6 | 12.5 | 25 | 6 | 0.6 | CP II F 40 | 7 dias úmida / 56 dias ar 50% umidade | Não informado | MT | Centro Oeste | -110 | 28 dias | 28 | 672 | 110 | retracao
119 | 0.47 | 380 | 178.6 | 12.5 | 25 | 6 | 0.6 | CP II F 40 | 7 dias úmida / 56 dias ar 50% umidade | Não informado | MT | Centro Oeste | -280 | 56 dias | 56 | 1344 | 280 | retracao
120 | 0.61 | 330 | 201.3 | 8 | 0 | 0 | 0.3 | CP V ARI | 7 dias úmida / 56 dias ar 50% umidade | Laboratório | SP | Sudeste | 0 | 12 h | 0.5 | 12 | 0 | estabilidade
120 | 0.61 | 330 | 201.3 | 8 | 0 | 0 | 0.3 | CP V ARI | 7 dias úmida / 56 dias ar 50% umidade | Laboratório | SP | Sudeste | 10 | 1 dia | 1 | 24 | 10 | expansao
120 | 0.61 | 330 | 201.3 | 8 | 0 | 0 | 0.3 | CP V ARI | 7 dias úmida / 56 dias ar 50% umidade | Laboratório | SP | Sudeste | 40 | 3 dias | 3 | 72 | 40 | expansao
120 | 0.61 | 330 | 201.3 | 8 | 0 | 0 | 0.3 | CP V ARI | 7 dias úmida / 56 dias ar 50% umidade | Laboratório | SP | Sudeste | 90 | 7 dias | 7 | 168 | 90 | expansao
120 | 0.61 | 330 | 201.3 | 8 | 0 | 0 | 0.3 | CP V ARI | 7 dias úmida / 56 dias ar 50% umidade | Laboratório | SP | Sudeste | -70 | 14 dias | 14 | 336 | 70 | retracao
120 | 0.61 | 330 | 201.3 | 8 | 0 | 0 | 0.3 | CP V ARI | 7 dias úmida / 56 dias ar 50% umidade | Laboratório | SP | Sudeste | -180 | 28 dias | 28 | 672 | 180 | retracao
120 | 0.61 | 330 | 201.3 | 8 | 0 | 0 | 0.3 | CP V ARI | 7 dias úmida / 56 dias ar 50% umidade | Laboratório | SP | Sudeste | -310 | 56 dias | 56 | 1344 | 310 | retracao
121 | 0.55 | 347 | 190.85 | 0 | 0 | 5.5 | 0.6 | CP II E 40 | 7 dias úmida / 56 dias ar 50% umidade | Não informado | SP | Sudeste | 0 | 12 h | 0.5 | 12 | 0 | estabilidade
121 | 0.55 | 347 | 190.85 | 0 | 0 | 5.5 | 0.6 | CP II E 40 | 7 dias úmida / 56 dias ar 50% umidade | Não informado | SP | Sudeste | -50 | 1 dia | 1 | 24 | 50 | retracao
121 | 0.55 | 347 | 190.85 | 0 | 0 | 5.5 | 0.6 | CP II E 40 | 7 dias úmida / 56 dias ar 50% umidade | Não informado | SP | Sudeste | -100 | 3 dias | 3 | 72 | 100 | retracao
121 | 0.55 | 347 | 190.85 | 0 | 0 | 5.5 | 0.6 | CP II E 40 | 7 dias úmida / 56 dias ar 50% umidade | Não informado | SP | Sudeste | -140 | 7 dias | 7 | 168 | 140 | retracao
121 | 0.55 | 347 | 190.85 | 0 | 0 | 5.5 | 0.6 | CP II E 40 | 7 dias úmida / 56 dias ar 50% umidade | Não informado | SP | Sudeste | -220 | 14 dias | 14 | 336 | 220 | retracao
121 | 0.55 | 347 | 190.85 | 0 | 0 | 5.5 | 0.6 | CP II E 40 | 7 dias úmida / 56 dias ar 50% umidade | Não informado | SP | Sudeste | -300 | 28 dias | 28 | 672 | 300 | retracao
121 | 0.55 | 347 | 190.85 | 0 | 0 | 5.5 | 0.6 | CP II E 40 | 7 dias úmida / 56 dias ar 50% umidade | Não informado | SP | Sudeste | -430 | 56 dias | 56 | 1344 | 430 | retracao
122 | 0.53 | 370 | 196.1 | 0 | 0 | 0 | 0.6 | CP III RS | 7 dias úmida / 56 dias ar 50% umidade | Não informado | RJ | Sudeste | 0 | 12 h | 0.5 | 12 | 0 | estabilidade
122 | 0.53 | 370 | 196.1 | 0 | 0 | 0 | 0.6 | CP III RS | 7 dias úmida / 56 dias ar 50% umidade | Não informado | RJ | Sudeste | -40 | 1 dia | 1 | 24 | 40 | retracao
122 | 0.53 | 370 | 196.1 | 0 | 0 | 0 | 0.6 | CP III RS | 7 dias úmida / 56 dias ar 50% umidade | Não informado | RJ | Sudeste | -80 | 3 dias | 3 | 72 | 80 | retracao
122 | 0.53 | 370 | 196.1 | 0 | 0 | 0 | 0.6 | CP III RS | 7 dias úmida / 56 dias ar 50% umidade | Não informado | RJ | Sudeste | -120 | 7 dias | 7 | 168 | 120 | retracao
122 | 0.53 | 370 | 196.1 | 0 | 0 | 0 | 0.6 | CP III RS | 7 dias úmida / 56 dias ar 50% umidade | Não informado | RJ | Sudeste | -200 | 14 dias | 14 | 336 | 200 | retracao
122 | 0.53 | 370 | 196.1 | 0 | 0 | 0 | 0.6 | CP III RS | 7 dias úmida / 56 dias ar 50% umidade | Não informado | RJ | Sudeste | -290 | 28 dias | 28 | 672 | 290 | retracao
122 | 0.53 | 370 | 196.1 | 0 | 0 | 0 | 0.6 | CP III RS | 7 dias úmida / 56 dias ar 50% umidade | Não informado | RJ | Sudeste | -420 | 56 dias | 56 | 1344 | 420 | retracao
123 | 0.55 | 336 | 184.8 | 12.5 | 25 | 0 | 0.6 | CP V ARI | 7 dias úmida / 56 dias ar 50% umidade | Laboratório | SP | Sudeste | 0 | 12 h | 0.5 | 12 | 0 | estabilidade
123 | 0.55 | 336 | 184.8 | 12.5 | 25 | 0 | 0.6 | CP V ARI | 7 dias úmida / 56 dias ar 50% umidade | Laboratório | SP | Sudeste | 140 | 1 dia | 1 | 24 | 140 | expansao
123 | 0.55 | 336 | 184.8 | 12.5 | 25 | 0 | 0.6 | CP V ARI | 7 dias úmida / 56 dias ar 50% umidade | Laboratório | SP | Sudeste | 150 | 3 dias | 3 | 72 | 150 | expansao
123 | 0.55 | 336 | 184.8 | 12.5 | 25 | 0 | 0.6 | CP V ARI | 7 dias úmida / 56 dias ar 50% umidade | Laboratório | SP | Sudeste | 150 | 7 dias | 7 | 168 | 150 | expansao
123 | 0.55 | 336 | 184.8 | 12.5 | 25 | 0 | 0.6 | CP V ARI | 7 dias úmida / 56 dias ar 50% umidade | Laboratório | SP | Sudeste | 60 | 14 dias | 14 | 336 | 60 | expansao
123 | 0.55 | 336 | 184.8 | 12.5 | 25 | 0 | 0.6 | CP V ARI | 7 dias úmida / 56 dias ar 50% umidade | Laboratório | SP | Sudeste | -170 | 28 dias | 28 | 672 | 170 | retracao
123 | 0.55 | 336 | 184.8 | 12.5 | 25 | 0 | 0.6 | CP V ARI | 7 dias úmida / 56 dias ar 50% umidade | Laboratório | SP | Sudeste | -280 | 56 dias | 56 | 1344 | 280 | retracao
124 | 0.62 | 311 | 192.82 | 0 | 25 | 0 | 0 | CP II F 40 | 7 dias úmida / 56 dias ar 50% umidade | Laboratório | BA | Nordeste | 0 | 12 h | 0.5 | 12 | 0 | estabilidade
124 | 0.62 | 311 | 192.82 | 0 | 25 | 0 | 0 | CP II F 40 | 7 dias úmida / 56 dias ar 50% umidade | Laboratório | BA | Nordeste | -10 | 1 dia | 1 | 24 | 10 | retracao
124 | 0.62 | 311 | 192.82 | 0 | 25 | 0 | 0 | CP II F 40 | 7 dias úmida / 56 dias ar 50% umidade | Laboratório | BA | Nordeste | -30 | 3 dias | 3 | 72 | 30 | retracao
124 | 0.62 | 311 | 192.82 | 0 | 25 | 0 | 0 | CP II F 40 | 7 dias úmida / 56 dias ar 50% umidade | Laboratório | BA | Nordeste | -50 | 7 dias | 7 | 168 | 50 | retracao
124 | 0.62 | 311 | 192.82 | 0 | 25 | 0 | 0 | CP II F 40 | 7 dias úmida / 56 dias ar 50% umidade | Laboratório | BA | Nordeste | -140 | 14 dias | 14 | 336 | 140 | retracao
124 | 0.62 | 311 | 192.82 | 0 | 25 | 0 | 0 | CP II F 40 | 7 dias úmida / 56 dias ar 50% umidade | Laboratório | BA | Nordeste | -270 | 28 dias | 28 | 672 | 270 | retracao
124 | 0.62 | 311 | 192.82 | 0 | 25 | 0 | 0 | CP II F 40 | 7 dias úmida / 56 dias ar 50% umidade | Laboratório | BA | Nordeste | -410 | 56 dias | 56 | 1344 | 410 | retracao
125 | 0.54 | 344 | 185.76 | 10 | 0 | 5.5 | 0.6 | CP II E 40 | 7 dias úmida / 56 dias ar 50% umidade | Laboratório | SP | Sudeste | 0 | 12 h | 0.5 | 12 | 0 | estabilidade
125 | 0.54 | 344 | 185.76 | 10 | 0 | 5.5 | 0.6 | CP II E 40 | 7 dias úmida / 56 dias ar 50% umidade | Laboratório | SP | Sudeste | 60 | 1 dia | 1 | 24 | 60 | expansao
125 | 0.54 | 344 | 185.76 | 10 | 0 | 5.5 | 0.6 | CP II E 40 | 7 dias úmida / 56 dias ar 50% umidade | Laboratório | SP | Sudeste | 110 | 3 dias | 3 | 72 | 110 | expansao
125 | 0.54 | 344 | 185.76 | 10 | 0 | 5.5 | 0.6 | CP II E 40 | 7 dias úmida / 56 dias ar 50% umidade | Laboratório | SP | Sudeste | 140 | 7 dias | 7 | 168 | 140 | expansao
125 | 0.54 | 344 | 185.76 | 10 | 0 | 5.5 | 0.6 | CP II E 40 | 7 dias úmida / 56 dias ar 50% umidade | Laboratório | SP | Sudeste | 20 | 14 dias | 14 | 336 | 20 | expansao
125 | 0.54 | 344 | 185.76 | 10 | 0 | 5.5 | 0.6 | CP II E 40 | 7 dias úmida / 56 dias ar 50% umidade | Laboratório | SP | Sudeste | -150 | 28 dias | 28 | 672 | 150 | retracao
125 | 0.54 | 344 | 185.76 | 10 | 0 | 5.5 | 0.6 | CP II E 40 | 7 dias úmida / 56 dias ar 50% umidade | Laboratório | SP | Sudeste | -280 | 56 dias | 56 | 1344 | 280 | retracao
126 | 0.62 | 311 | 192.82 | 0 | 25 | 0 | 0 | CP II F 40 | 7 dias úmida / 56 dias ar 50% umidade | Não informado | BA | Nordeste | 0 | 12 h | 0.5 | 12 | 0 | estabilidade
126 | 0.62 | 311 | 192.82 | 0 | 25 | 0 | 0 | CP II F 40 | 7 dias úmida / 56 dias ar 50% umidade | Não informado | BA | Nordeste | -10 | 1 dia | 1 | 24 | 10 | retracao
126 | 0.62 | 311 | 192.82 | 0 | 25 | 0 | 0 | CP II F 40 | 7 dias úmida / 56 dias ar 50% umidade | Não informado | BA | Nordeste | -30 | 3 dias | 3 | 72 | 30 | retracao
126 | 0.62 | 311 | 192.82 | 0 | 25 | 0 | 0 | CP II F 40 | 7 dias úmida / 56 dias ar 50% umidade | Não informado | BA | Nordeste | -50 | 7 dias | 7 | 168 | 50 | retracao
126 | 0.62 | 311 | 192.82 | 0 | 25 | 0 | 0 | CP II F 40 | 7 dias úmida / 56 dias ar 50% umidade | Não informado | BA | Nordeste | -140 | 14 dias | 14 | 336 | 140 | retracao
126 | 0.62 | 311 | 192.82 | 0 | 25 | 0 | 0 | CP II F 40 | 7 dias úmida / 56 dias ar 50% umidade | Não informado | BA | Nordeste | -270 | 28 dias | 28 | 672 | 270 | retracao
126 | 0.62 | 311 | 192.82 | 0 | 25 | 0 | 0 | CP II F 40 | 7 dias úmida / 56 dias ar 50% umidade | Não informado | BA | Nordeste | -410 | 56 dias | 56 | 1344 | 410 | retracao
127 | 0.51 | 380 | 193.8 | 12.5 | 0 | 0 | 0.6 | CP V ARI RS | 7 dias úmida / 56 dias ar 50% umidade | Não informado | RJ | Sudeste | 0 | 12 h | 0.5 | 12 | 0 | estabilidade
127 | 0.51 | 380 | 193.8 | 12.5 | 0 | 0 | 0.6 | CP V ARI RS | 7 dias úmida / 56 dias ar 50% umidade | Não informado | RJ | Sudeste | 70 | 1 dia | 1 | 24 | 70 | expansao
127 | 0.51 | 380 | 193.8 | 12.5 | 0 | 0 | 0.6 | CP V ARI RS | 7 dias úmida / 56 dias ar 50% umidade | Não informado | RJ | Sudeste | 80 | 3 dias | 3 | 72 | 80 | expansao
127 | 0.51 | 380 | 193.8 | 12.5 | 0 | 0 | 0.6 | CP V ARI RS | 7 dias úmida / 56 dias ar 50% umidade | Não informado | RJ | Sudeste | 110 | 7 dias | 7 | 168 | 110 | expansao
127 | 0.51 | 380 | 193.8 | 12.5 | 0 | 0 | 0.6 | CP V ARI RS | 7 dias úmida / 56 dias ar 50% umidade | Não informado | RJ | Sudeste | -40 | 14 dias | 14 | 336 | 40 | retracao
127 | 0.51 | 380 | 193.8 | 12.5 | 0 | 0 | 0.6 | CP V ARI RS | 7 dias úmida / 56 dias ar 50% umidade | Não informado | RJ | Sudeste | -170 | 28 dias | 28 | 672 | 170 | retracao
127 | 0.51 | 380 | 193.8 | 12.5 | 0 | 0 | 0.6 | CP V ARI RS | 7 dias úmida / 56 dias ar 50% umidade | Não informado | RJ | Sudeste | -280 | 56 dias | 56 | 1344 | 280 | retracao
128 | 0.54 | 344 | 185.76 | 0 | 0 | 2.236 | 0 | CP II E 40 | 7 dias úmida / 56 dias ar 50% umidade | Não informado | SP | Sudeste | 0 | 12 h | 0.5 | 12 | 0 | estabilidade
128 | 0.54 | 344 | 185.76 | 0 | 0 | 2.236 | 0 | CP II E 40 | 7 dias úmida / 56 dias ar 50% umidade | Não informado | SP | Sudeste | -50 | 1 dia | 1 | 24 | 50 | retracao
128 | 0.54 | 344 | 185.76 | 0 | 0 | 2.236 | 0 | CP II E 40 | 7 dias úmida / 56 dias ar 50% umidade | Não informado | SP | Sudeste | -90 | 3 dias | 3 | 72 | 90 | retracao
128 | 0.54 | 344 | 185.76 | 0 | 0 | 2.236 | 0 | CP II E 40 | 7 dias úmida / 56 dias ar 50% umidade | Não informado | SP | Sudeste | -140 | 7 dias | 7 | 168 | 140 | retracao
128 | 0.54 | 344 | 185.76 | 0 | 0 | 2.236 | 0 | CP II E 40 | 7 dias úmida / 56 dias ar 50% umidade | Não informado | SP | Sudeste | -200 | 14 dias | 14 | 336 | 200 | retracao
128 | 0.54 | 344 | 185.76 | 0 | 0 | 2.236 | 0 | CP II E 40 | 7 dias úmida / 56 dias ar 50% umidade | Não informado | SP | Sudeste | -310 | 28 dias | 28 | 672 | 310 | retracao
128 | 0.54 | 344 | 185.76 | 0 | 0 | 2.236 | 0 | CP II E 40 | 7 dias úmida / 56 dias ar 50% umidade | Não informado | SP | Sudeste | -410 | 56 dias | 56 | 1344 | 410 | retracao
129 | 0.54 | 341 | 184.14 | 15 | 25 | 0 | 0.6 | CP II F 40 | 7 dias úmida / 56 dias ar 50% umidade | Laboratório | SP | Sudeste | 0 | 12 h | 0.5 | 12 | 0 | estabilidade
129 | 0.54 | 341 | 184.14 | 15 | 25 | 0 | 0.6 | CP II F 40 | 7 dias úmida / 56 dias ar 50% umidade | Laboratório | SP | Sudeste | 50 | 1 dia | 1 | 24 | 50 | expansao
129 | 0.54 | 341 | 184.14 | 15 | 25 | 0 | 0.6 | CP II F 40 | 7 dias úmida / 56 dias ar 50% umidade | Laboratório | SP | Sudeste | 100 | 3 dias | 3 | 72 | 100 | expansao
129 | 0.54 | 341 | 184.14 | 15 | 25 | 0 | 0.6 | CP II F 40 | 7 dias úmida / 56 dias ar 50% umidade | Laboratório | SP | Sudeste | 140 | 7 dias | 7 | 168 | 140 | expansao
129 | 0.54 | 341 | 184.14 | 15 | 25 | 0 | 0.6 | CP II F 40 | 7 dias úmida / 56 dias ar 50% umidade | Laboratório | SP | Sudeste | -10 | 14 dias | 14 | 336 | 10 | retracao
129 | 0.54 | 341 | 184.14 | 15 | 25 | 0 | 0.6 | CP II F 40 | 7 dias úmida / 56 dias ar 50% umidade | Laboratório | SP | Sudeste | -70 | 28 dias | 28 | 672 | 70 | retracao
129 | 0.54 | 341 | 184.14 | 15 | 25 | 0 | 0.6 | CP II F 40 | 7 dias úmida / 56 dias ar 50% umidade | Laboratório | SP | Sudeste | -280 | 56 dias | 56 | 1344 | 280 | retracao
130 | 0.54 | 341 | 184.14 | 0 | 25 | 0 | 0.6 | CP II F 40 | 7 dias úmida / 56 dias ar 50% umidade | Laboratório | SP | Sudeste | 0 | 12 h | 0.5 | 12 | 0 | estabilidade
130 | 0.54 | 341 | 184.14 | 0 | 25 | 0 | 0.6 | CP II F 40 | 7 dias úmida / 56 dias ar 50% umidade | Laboratório | SP | Sudeste | -60 | 1 dia | 1 | 24 | 60 | retracao
130 | 0.54 | 341 | 184.14 | 0 | 25 | 0 | 0.6 | CP II F 40 | 7 dias úmida / 56 dias ar 50% umidade | Laboratório | SP | Sudeste | -90 | 3 dias | 3 | 72 | 90 | retracao
130 | 0.54 | 341 | 184.14 | 0 | 25 | 0 | 0.6 | CP II F 40 | 7 dias úmida / 56 dias ar 50% umidade | Laboratório | SP | Sudeste | -150 | 7 dias | 7 | 168 | 150 | retracao
130 | 0.54 | 341 | 184.14 | 0 | 25 | 0 | 0.6 | CP II F 40 | 7 dias úmida / 56 dias ar 50% umidade | Laboratório | SP | Sudeste | -190 | 14 dias | 14 | 336 | 190 | retracao
130 | 0.54 | 341 | 184.14 | 0 | 25 | 0 | 0.6 | CP II F 40 | 7 dias úmida / 56 dias ar 50% umidade | Laboratório | SP | Sudeste | -260 | 28 dias | 28 | 672 | 260 | retracao
130 | 0.54 | 341 | 184.14 | 0 | 25 | 0 | 0.6 | CP II F 40 | 7 dias úmida / 56 dias ar 50% umidade | Laboratório | SP | Sudeste | -410 | 56 dias | 56 | 1344 | 410 | retracao
131 | 0.55 | 336 | 184.8 | 10 | 25 | 0 | 0.6 | CP II E 40 | 7 dias úmida / 56 dias ar 50% umidade | Não informado | SP | Sudeste | 0 | 12 h | 0.5 | 12 | 0 | estabilidade
131 | 0.55 | 336 | 184.8 | 10 | 25 | 0 | 0.6 | CP II E 40 | 7 dias úmida / 56 dias ar 50% umidade | Não informado | SP | Sudeste | 50 | 1 dia | 1 | 24 | 50 | expansao
131 | 0.55 | 336 | 184.8 | 10 | 25 | 0 | 0.6 | CP II E 40 | 7 dias úmida / 56 dias ar 50% umidade | Não informado | SP | Sudeste | 100 | 3 dias | 3 | 72 | 100 | expansao
131 | 0.55 | 336 | 184.8 | 10 | 25 | 0 | 0.6 | CP II E 40 | 7 dias úmida / 56 dias ar 50% umidade | Não informado | SP | Sudeste | 130 | 7 dias | 7 | 168 | 130 | expansao
131 | 0.55 | 336 | 184.8 | 10 | 25 | 0 | 0.6 | CP II E 40 | 7 dias úmida / 56 dias ar 50% umidade | Não informado | SP | Sudeste | -50 | 14 dias | 14 | 336 | 50 | retracao
131 | 0.55 | 336 | 184.8 | 10 | 25 | 0 | 0.6 | CP II E 40 | 7 dias úmida / 56 dias ar 50% umidade | Não informado | SP | Sudeste | -160 | 28 dias | 28 | 672 | 160 | retracao
131 | 0.55 | 336 | 184.8 | 10 | 25 | 0 | 0.6 | CP II E 40 | 7 dias úmida / 56 dias ar 50% umidade | Não informado | SP | Sudeste | -280 | 56 dias | 56 | 1344 | 280 | retracao
132 | 0.55 | 336 | 184.8 | 0 | 25 | 4 | 0.6 | CP II E 40 | 7 dias úmida / 56 dias ar 50% umidade | Não informado | SP | Sudeste | 0 | 12 h | 0.5 | 12 | 0 | estabilidade
132 | 0.55 | 336 | 184.8 | 0 | 25 | 4 | 0.6 | CP II E 40 | 7 dias úmida / 56 dias ar 50% umidade | Não informado | SP | Sudeste | -80 | 1 dia | 1 | 24 | 80 | retracao
132 | 0.55 | 336 | 184.8 | 0 | 25 | 4 | 0.6 | CP II E 40 | 7 dias úmida / 56 dias ar 50% umidade | Não informado | SP | Sudeste | -130 | 3 dias | 3 | 72 | 130 | retracao
132 | 0.55 | 336 | 184.8 | 0 | 25 | 4 | 0.6 | CP II E 40 | 7 dias úmida / 56 dias ar 50% umidade | Não informado | SP | Sudeste | -180 | 7 dias | 7 | 168 | 180 | retracao
132 | 0.55 | 336 | 184.8 | 0 | 25 | 4 | 0.6 | CP II E 40 | 7 dias úmida / 56 dias ar 50% umidade | Não informado | SP | Sudeste | -220 | 14 dias | 14 | 336 | 220 | retracao
132 | 0.55 | 336 | 184.8 | 0 | 25 | 4 | 0.6 | CP II E 40 | 7 dias úmida / 56 dias ar 50% umidade | Não informado | SP | Sudeste | -290 | 28 dias | 28 | 672 | 290 | retracao
132 | 0.55 | 336 | 184.8 | 0 | 25 | 4 | 0.6 | CP II E 40 | 7 dias úmida / 56 dias ar 50% umidade | Não informado | SP | Sudeste | -410 | 56 dias | 56 | 1344 | 410 | retracao
133 | 0.54 | 350 | 189 | 15 | 25 | 0 | 0.6 | CP V ARI | 7 dias úmida / 56 dias ar 50% umidade | Laboratório | SC | Sul | 0 | 12 h | 0.5 | 12 | 0 | estabilidade
133 | 0.54 | 350 | 189 | 15 | 25 | 0 | 0.6 | CP V ARI | 7 dias úmida / 56 dias ar 50% umidade | Laboratório | SC | Sul | 100 | 1 dia | 1 | 24 | 100 | expansao
133 | 0.54 | 350 | 189 | 15 | 25 | 0 | 0.6 | CP V ARI | 7 dias úmida / 56 dias ar 50% umidade | Laboratório | SC | Sul | 90 | 3 dias | 3 | 72 | 90 | expansao
133 | 0.54 | 350 | 189 | 15 | 25 | 0 | 0.6 | CP V ARI | 7 dias úmida / 56 dias ar 50% umidade | Laboratório | SC | Sul | 70 | 7 dias | 7 | 168 | 70 | expansao
133 | 0.54 | 350 | 189 | 15 | 25 | 0 | 0.6 | CP V ARI | 7 dias úmida / 56 dias ar 50% umidade | Laboratório | SC | Sul | -90 | 14 dias | 14 | 336 | 90 | retracao
133 | 0.54 | 350 | 189 | 15 | 25 | 0 | 0.6 | CP V ARI | 7 dias úmida / 56 dias ar 50% umidade | Laboratório | SC | Sul | -250 | 28 dias | 28 | 672 | 250 | retracao
133 | 0.54 | 350 | 189 | 15 | 25 | 0 | 0.6 | CP V ARI | 7 dias úmida / 56 dias ar 50% umidade | Laboratório | SC | Sul | -280 | 56 dias | 56 | 1344 | 280 | retracao
134 | 0.51 | 370 | 188.7 | 0 | 0 | 6 | 0.6 | CP V ARI | 7 dias úmida / 56 dias ar 50% umidade | Laboratório | SP | Sudeste | 0 | 12 h | 0.5 | 12 | 0 | estabilidade
134 | 0.51 | 370 | 188.7 | 0 | 0 | 6 | 0.6 | CP V ARI | 7 dias úmida / 56 dias ar 50% umidade | Laboratório | SP | Sudeste | -60 | 1 dia | 1 | 24 | 60 | retracao
134 | 0.51 | 370 | 188.7 | 0 | 0 | 6 | 0.6 | CP V ARI | 7 dias úmida / 56 dias ar 50% umidade | Laboratório | SP | Sudeste | -110 | 3 dias | 3 | 72 | 110 | retracao
134 | 0.51 | 370 | 188.7 | 0 | 0 | 6 | 0.6 | CP V ARI | 7 dias úmida / 56 dias ar 50% umidade | Laboratório | SP | Sudeste | -160 | 7 dias | 7 | 168 | 160 | retracao
134 | 0.51 | 370 | 188.7 | 0 | 0 | 6 | 0.6 | CP V ARI | 7 dias úmida / 56 dias ar 50% umidade | Laboratório | SP | Sudeste | -200 | 14 dias | 14 | 336 | 200 | retracao
134 | 0.51 | 370 | 188.7 | 0 | 0 | 6 | 0.6 | CP V ARI | 7 dias úmida / 56 dias ar 50% umidade | Laboratório | SP | Sudeste | -290 | 28 dias | 28 | 672 | 290 | retracao
134 | 0.51 | 370 | 188.7 | 0 | 0 | 6 | 0.6 | CP V ARI | 7 dias úmida / 56 dias ar 50% umidade | Laboratório | SP | Sudeste | -410 | 56 dias | 56 | 1344 | 410 | retracao
135 | 0.55 | 336 | 184.8 | 12.5 | 0 | 0 | 0 | CP V ARI | 7 dias úmida / 56 dias ar 50% umidade | Não informado | PE | Nordeste | 0 | 12 h | 0.5 | 12 | 0 | estabilidade
135 | 0.55 | 336 | 184.8 | 12.5 | 0 | 0 | 0 | CP V ARI | 7 dias úmida / 56 dias ar 50% umidade | Não informado | PE | Nordeste | 140 | 1 dia | 1 | 24 | 140 | expansao
135 | 0.55 | 336 | 184.8 | 12.5 | 0 | 0 | 0 | CP V ARI | 7 dias úmida / 56 dias ar 50% umidade | Não informado | PE | Nordeste | 150 | 3 dias | 3 | 72 | 150 | expansao
135 | 0.55 | 336 | 184.8 | 12.5 | 0 | 0 | 0 | CP V ARI | 7 dias úmida / 56 dias ar 50% umidade | Não informado | PE | Nordeste | 150 | 7 dias | 7 | 168 | 150 | expansao
135 | 0.55 | 336 | 184.8 | 12.5 | 0 | 0 | 0 | CP V ARI | 7 dias úmida / 56 dias ar 50% umidade | Não informado | PE | Nordeste | 60 | 14 dias | 14 | 336 | 60 | expansao
135 | 0.55 | 336 | 184.8 | 12.5 | 0 | 0 | 0 | CP V ARI | 7 dias úmida / 56 dias ar 50% umidade | Não informado | PE | Nordeste | -170 | 28 dias | 28 | 672 | 170 | retracao
135 | 0.55 | 336 | 184.8 | 12.5 | 0 | 0 | 0 | CP V ARI | 7 dias úmida / 56 dias ar 50% umidade | Não informado | PE | Nordeste | -280 | 56 dias | 56 | 1344 | 280 | retracao
136 | 0.53 | 340 | 180.2 | 0 | 0 | 5.5 | 0.6 | CP II F 40 | 7 dias úmida / 56 dias ar 50% umidade | Não informado | BA | Nordeste | 0 | 12 h | 0.5 | 12 | 0 | estabilidade
136 | 0.53 | 340 | 180.2 | 0 | 0 | 5.5 | 0.6 | CP II F 40 | 7 dias úmida / 56 dias ar 50% umidade | Não informado | BA | Nordeste | -60 | 1 dia | 1 | 24 | 60 | retracao
136 | 0.53 | 340 | 180.2 | 0 | 0 | 5.5 | 0.6 | CP II F 40 | 7 dias úmida / 56 dias ar 50% umidade | Não informado | BA | Nordeste | -120 | 3 dias | 3 | 72 | 120 | retracao
136 | 0.53 | 340 | 180.2 | 0 | 0 | 5.5 | 0.6 | CP II F 40 | 7 dias úmida / 56 dias ar 50% umidade | Não informado | BA | Nordeste | -150 | 7 dias | 7 | 168 | 150 | retracao
136 | 0.53 | 340 | 180.2 | 0 | 0 | 5.5 | 0.6 | CP II F 40 | 7 dias úmida / 56 dias ar 50% umidade | Não informado | BA | Nordeste | -200 | 14 dias | 14 | 336 | 200 | retracao
136 | 0.53 | 340 | 180.2 | 0 | 0 | 5.5 | 0.6 | CP II F 40 | 7 dias úmida / 56 dias ar 50% umidade | Não informado | BA | Nordeste | -260 | 28 dias | 28 | 672 | 260 | retracao
136 | 0.53 | 340 | 180.2 | 0 | 0 | 5.5 | 0.6 | CP II F 40 | 7 dias úmida / 56 dias ar 50% umidade | Não informado | BA | Nordeste | -410 | 56 dias | 56 | 1344 | 410 | retracao
137 | 0.51 | 373 | 190.23 | 10 | 0 | 0 | 0 | CP V ARI RS | 7 dias úmida / 56 dias ar 50% umidade | Não informado | MG | Sudeste | 0 | 12 h | 0.5 | 12 | 0 | estabilidade
137 | 0.51 | 373 | 190.23 | 10 | 0 | 0 | 0 | CP V ARI RS | 7 dias úmida / 56 dias ar 50% umidade | Não informado | MG | Sudeste | 20 | 1 dia | 1 | 24 | 20 | expansao
137 | 0.51 | 373 | 190.23 | 10 | 0 | 0 | 0 | CP V ARI RS | 7 dias úmida / 56 dias ar 50% umidade | Não informado | MG | Sudeste | 60 | 3 dias | 3 | 72 | 60 | expansao
137 | 0.51 | 373 | 190.23 | 10 | 0 | 0 | 0 | CP V ARI RS | 7 dias úmida / 56 dias ar 50% umidade | Não informado | MG | Sudeste | 80 | 7 dias | 7 | 168 | 80 | expansao
137 | 0.51 | 373 | 190.23 | 10 | 0 | 0 | 0 | CP V ARI RS | 7 dias úmida / 56 dias ar 50% umidade | Não informado | MG | Sudeste | -60 | 14 dias | 14 | 336 | 60 | retracao
137 | 0.51 | 373 | 190.23 | 10 | 0 | 0 | 0 | CP V ARI RS | 7 dias úmida / 56 dias ar 50% umidade | Não informado | MG | Sudeste | -150 | 28 dias | 28 | 672 | 150 | retracao
137 | 0.51 | 373 | 190.23 | 10 | 0 | 0 | 0 | CP V ARI RS | 7 dias úmida / 56 dias ar 50% umidade | Não informado | MG | Sudeste | -280 | 56 dias | 56 | 1344 | 280 | retracao
138 | 0.55 | 336 | 184.8 | 0 | 0 | 5.5 | 0.6 | CP II E 40 | 7 dias úmida / 56 dias ar 50% umidade | Não informado | SP | Sudeste | 0 | 12 h | 0.5 | 12 | 0 | estabilidade
138 | 0.55 | 336 | 184.8 | 0 | 0 | 5.5 | 0.6 | CP II E 40 | 7 dias úmida / 56 dias ar 50% umidade | Não informado | SP | Sudeste | -50 | 1 dia | 1 | 24 | 50 | retracao
138 | 0.55 | 336 | 184.8 | 0 | 0 | 5.5 | 0.6 | CP II E 40 | 7 dias úmida / 56 dias ar 50% umidade | Não informado | SP | Sudeste | -90 | 3 dias | 3 | 72 | 90 | retracao
138 | 0.55 | 336 | 184.8 | 0 | 0 | 5.5 | 0.6 | CP II E 40 | 7 dias úmida / 56 dias ar 50% umidade | Não informado | SP | Sudeste | -160 | 7 dias | 7 | 168 | 160 | retracao
138 | 0.55 | 336 | 184.8 | 0 | 0 | 5.5 | 0.6 | CP II E 40 | 7 dias úmida / 56 dias ar 50% umidade | Não informado | SP | Sudeste | -200 | 14 dias | 14 | 336 | 200 | retracao
138 | 0.55 | 336 | 184.8 | 0 | 0 | 5.5 | 0.6 | CP II E 40 | 7 dias úmida / 56 dias ar 50% umidade | Não informado | SP | Sudeste | -260 | 28 dias | 28 | 672 | 260 | retracao
138 | 0.55 | 336 | 184.8 | 0 | 0 | 5.5 | 0.6 | CP II E 40 | 7 dias úmida / 56 dias ar 50% umidade | Não informado | SP | Sudeste | -410 | 56 dias | 56 | 1344 | 410 | retracao
139 | 0.55 | 336 | 184.8 | 15 | 0 | 0 | 0.6 | CP II E 40 | 7 dias úmida / 56 dias ar 50% umidade | Não informado | SP | Sudeste | 0 | 12 h | 0.5 | 12 | 0 | estabilidade
139 | 0.55 | 336 | 184.8 | 15 | 0 | 0 | 0.6 | CP II E 40 | 7 dias úmida / 56 dias ar 50% umidade | Não informado | SP | Sudeste | 40 | 1 dia | 1 | 24 | 40 | expansao
139 | 0.55 | 336 | 184.8 | 15 | 0 | 0 | 0.6 | CP II E 40 | 7 dias úmida / 56 dias ar 50% umidade | Não informado | SP | Sudeste | 100 | 3 dias | 3 | 72 | 100 | expansao
139 | 0.55 | 336 | 184.8 | 15 | 0 | 0 | 0.6 | CP II E 40 | 7 dias úmida / 56 dias ar 50% umidade | Não informado | SP | Sudeste | 140 | 7 dias | 7 | 168 | 140 | expansao
139 | 0.55 | 336 | 184.8 | 15 | 0 | 0 | 0.6 | CP II E 40 | 7 dias úmida / 56 dias ar 50% umidade | Não informado | SP | Sudeste | -10 | 14 dias | 14 | 336 | 10 | retracao
139 | 0.55 | 336 | 184.8 | 15 | 0 | 0 | 0.6 | CP II E 40 | 7 dias úmida / 56 dias ar 50% umidade | Não informado | SP | Sudeste | -80 | 28 dias | 28 | 672 | 80 | retracao
139 | 0.55 | 336 | 184.8 | 15 | 0 | 0 | 0.6 | CP II E 40 | 7 dias úmida / 56 dias ar 50% umidade | Não informado | SP | Sudeste | -280 | 56 dias | 56 | 1344 | 280 | retracao
140 | 0.55 | 336 | 184.8 | 0 | 0 | 5.5 | 0.6 | CP II E 40 | 7 dias úmida / 56 dias ar 50% umidade | Não informado | SP | Sudeste | 0 | 12 h | 0.5 | 12 | 0 | estabilidade
140 | 0.55 | 336 | 184.8 | 0 | 0 | 5.5 | 0.6 | CP II E 40 | 7 dias úmida / 56 dias ar 50% umidade | Não informado | SP | Sudeste | -50 | 1 dia | 1 | 24 | 50 | retracao
140 | 0.55 | 336 | 184.8 | 0 | 0 | 5.5 | 0.6 | CP II E 40 | 7 dias úmida / 56 dias ar 50% umidade | Não informado | SP | Sudeste | -90 | 3 dias | 3 | 72 | 90 | retracao
140 | 0.55 | 336 | 184.8 | 0 | 0 | 5.5 | 0.6 | CP II E 40 | 7 dias úmida / 56 dias ar 50% umidade | Não informado | SP | Sudeste | -160 | 7 dias | 7 | 168 | 160 | retracao
140 | 0.55 | 336 | 184.8 | 0 | 0 | 5.5 | 0.6 | CP II E 40 | 7 dias úmida / 56 dias ar 50% umidade | Não informado | SP | Sudeste | -200 | 14 dias | 14 | 336 | 200 | retracao
140 | 0.55 | 336 | 184.8 | 0 | 0 | 5.5 | 0.6 | CP II E 40 | 7 dias úmida / 56 dias ar 50% umidade | Não informado | SP | Sudeste | -260 | 28 dias | 28 | 672 | 260 | retracao
140 | 0.55 | 336 | 184.8 | 0 | 0 | 5.5 | 0.6 | CP II E 40 | 7 dias úmida / 56 dias ar 50% umidade | Não informado | SP | Sudeste | -410 | 56 dias | 56 | 1344 | 410 | retracao
141 | 0.5 | 380 | 190 | 12 | 0 | 5 | 0.6 | CP V ARI | 7 dias úmida / 56 dias ar 50% umidade | Laboratório | DF | Centro Oeste | 0 | 12 h | 0.5 | 12 | 0 | estabilidade
141 | 0.5 | 380 | 190 | 12 | 0 | 5 | 0.6 | CP V ARI | 7 dias úmida / 56 dias ar 50% umidade | Laboratório | DF | Centro Oeste | 40 | 1 dia | 1 | 24 | 40 | expansao
141 | 0.5 | 380 | 190 | 12 | 0 | 5 | 0.6 | CP V ARI | 7 dias úmida / 56 dias ar 50% umidade | Laboratório | DF | Centro Oeste | 70 | 3 dias | 3 | 72 | 70 | expansao
141 | 0.5 | 380 | 190 | 12 | 0 | 5 | 0.6 | CP V ARI | 7 dias úmida / 56 dias ar 50% umidade | Laboratório | DF | Centro Oeste | 110 | 7 dias | 7 | 168 | 110 | expansao
141 | 0.5 | 380 | 190 | 12 | 0 | 5 | 0.6 | CP V ARI | 7 dias úmida / 56 dias ar 50% umidade | Laboratório | DF | Centro Oeste | -20 | 14 dias | 14 | 336 | 20 | retracao
141 | 0.5 | 380 | 190 | 12 | 0 | 5 | 0.6 | CP V ARI | 7 dias úmida / 56 dias ar 50% umidade | Laboratório | DF | Centro Oeste | -120 | 28 dias | 28 | 672 | 120 | retracao
141 | 0.5 | 380 | 190 | 12 | 0 | 5 | 0.6 | CP V ARI | 7 dias úmida / 56 dias ar 50% umidade | Laboratório | DF | Centro Oeste | -280 | 56 dias | 56 | 1344 | 280 | retracao
142 | 0.52 | 356 | 185.12 | 0 | 0 | 0 | 0.6 | CP II E 40 | 7 dias úmida / 56 dias ar 50% umidade | Não informado | SP | Sudeste | 0 | 12 h | 0.5 | 12 | 0 | estabilidade
142 | 0.52 | 356 | 185.12 | 0 | 0 | 0 | 0.6 | CP II E 40 | 7 dias úmida / 56 dias ar 50% umidade | Não informado | SP | Sudeste | -40 | 1 dia | 1 | 24 | 40 | retracao
142 | 0.52 | 356 | 185.12 | 0 | 0 | 0 | 0.6 | CP II E 40 | 7 dias úmida / 56 dias ar 50% umidade | Não informado | SP | Sudeste | -90 | 3 dias | 3 | 72 | 90 | retracao
142 | 0.52 | 356 | 185.12 | 0 | 0 | 0 | 0.6 | CP II E 40 | 7 dias úmida / 56 dias ar 50% umidade | Não informado | SP | Sudeste | -140 | 7 dias | 7 | 168 | 140 | retracao
142 | 0.52 | 356 | 185.12 | 0 | 0 | 0 | 0.6 | CP II E 40 | 7 dias úmida / 56 dias ar 50% umidade | Não informado | SP | Sudeste | -210 | 14 dias | 14 | 336 | 210 | retracao
142 | 0.52 | 356 | 185.12 | 0 | 0 | 0 | 0.6 | CP II E 40 | 7 dias úmida / 56 dias ar 50% umidade | Não informado | SP | Sudeste | -290 | 28 dias | 28 | 672 | 290 | retracao
142 | 0.52 | 356 | 185.12 | 0 | 0 | 0 | 0.6 | CP II E 40 | 7 dias úmida / 56 dias ar 50% umidade | Não informado | SP | Sudeste | -410 | 56 dias | 56 | 1344 | 410 | retracao
143 | 0.55 | 336 | 184.8 | 15 | 0 | 0 | 0.6 | CP II E 40 | Não informado | Não informado | SP | Sudeste | 0 | 12 h | 0.5 | 12 | 0 | estabilidade
143 | 0.55 | 336 | 184.8 | 15 | 0 | 0 | 0.6 | CP II E 40 | Não informado | Não informado | SP | Sudeste | 50 | 1 dia | 1 | 24 | 50 | expansao
143 | 0.55 | 336 | 184.8 | 15 | 0 | 0 | 0.6 | CP II E 40 | Não informado | Não informado | SP | Sudeste | 90 | 3 dias | 3 | 72 | 90 | expansao
143 | 0.55 | 336 | 184.8 | 15 | 0 | 0 | 0.6 | CP II E 40 | Não informado | Não informado | SP | Sudeste | 140 | 7 dias | 7 | 168 | 140 | expansao
143 | 0.55 | 336 | 184.8 | 15 | 0 | 0 | 0.6 | CP II E 40 | Não informado | Não informado | SP | Sudeste | 0 | 14 dias | 14 | 336 | 0 | estabilidade
143 | 0.55 | 336 | 184.8 | 15 | 0 | 0 | 0.6 | CP II E 40 | Não informado | Não informado | SP | Sudeste | -120 | 28 dias | 28 | 672 | 120 | retracao
143 | 0.55 | 336 | 184.8 | 15 | 0 | 0 | 0.6 | CP II E 40 | Não informado | Não informado | SP | Sudeste | -280 | 56 dias | 56 | 1344 | 280 | retracao
144 | 0.49 | 380 | 186.2 | 0 | 0 | 5.5 | 0.6 | CP V ARI RS | 7 dias úmida / 56 dias ar 50% umidade | Não informado | CE | Nordeste | 0 | 12 h | 0.5 | 12 | 0 | estabilidade
144 | 0.49 | 380 | 186.2 | 0 | 0 | 5.5 | 0.6 | CP V ARI RS | 7 dias úmida / 56 dias ar 50% umidade | Não informado | CE | Nordeste | -40 | 1 dia | 1 | 24 | 40 | retracao
144 | 0.49 | 380 | 186.2 | 0 | 0 | 5.5 | 0.6 | CP V ARI RS | 7 dias úmida / 56 dias ar 50% umidade | Não informado | CE | Nordeste | -90 | 3 dias | 3 | 72 | 90 | retracao
144 | 0.49 | 380 | 186.2 | 0 | 0 | 5.5 | 0.6 | CP V ARI RS | 7 dias úmida / 56 dias ar 50% umidade | Não informado | CE | Nordeste | -140 | 7 dias | 7 | 168 | 140 | retracao
144 | 0.49 | 380 | 186.2 | 0 | 0 | 5.5 | 0.6 | CP V ARI RS | 7 dias úmida / 56 dias ar 50% umidade | Não informado | CE | Nordeste | -210 | 14 dias | 14 | 336 | 210 | retracao
144 | 0.49 | 380 | 186.2 | 0 | 0 | 5.5 | 0.6 | CP V ARI RS | 7 dias úmida / 56 dias ar 50% umidade | Não informado | CE | Nordeste | -300 | 28 dias | 28 | 672 | 300 | retracao
144 | 0.49 | 380 | 186.2 | 0 | 0 | 5.5 | 0.6 | CP V ARI RS | 7 dias úmida / 56 dias ar 50% umidade | Não informado | CE | Nordeste | -410 | 56 dias | 56 | 1344 | 410 | retracao
145 | 0.528 | 360 | 190.08 | 15 | 0 | 0 | 0.6 | CP II F 32 RS | 7 dias úmida / 56 dias ar 50% umidade | Não informado | AM | Norte | 0 | 12 h | 0.5 | 12 | 0 | estabilidade
145 | 0.528 | 360 | 190.08 | 15 | 0 | 0 | 0.6 | CP II F 32 RS | 7 dias úmida / 56 dias ar 50% umidade | Não informado | AM | Norte | 120 | 1 dia | 1 | 24 | 120 | expansao
145 | 0.528 | 360 | 190.08 | 15 | 0 | 0 | 0.6 | CP II F 32 RS | 7 dias úmida / 56 dias ar 50% umidade | Não informado | AM | Norte | 160 | 3 dias | 3 | 72 | 160 | expansao
145 | 0.528 | 360 | 190.08 | 15 | 0 | 0 | 0.6 | CP II F 32 RS | 7 dias úmida / 56 dias ar 50% umidade | Não informado | AM | Norte | 200 | 7 dias | 7 | 168 | 200 | expansao
145 | 0.528 | 360 | 190.08 | 15 | 0 | 0 | 0.6 | CP II F 32 RS | 7 dias úmida / 56 dias ar 50% umidade | Não informado | AM | Norte | -30 | 14 dias | 14 | 336 | 30 | retracao
145 | 0.528 | 360 | 190.08 | 15 | 0 | 0 | 0.6 | CP II F 32 RS | 7 dias úmida / 56 dias ar 50% umidade | Não informado | AM | Norte | -150 | 28 dias | 28 | 672 | 150 | retracao
145 | 0.528 | 360 | 190.08 | 15 | 0 | 0 | 0.6 | CP II F 32 RS | 7 dias úmida / 56 dias ar 50% umidade | Não informado | AM | Norte | -270 | 56 dias | 56 | 1344 | 270 | retracao
146 | 0.55 | 336 | 184.8 | 0 | 0 | 5.5 | 0 | CP II F 40 | 7 dias úmida / 56 dias ar 50% umidade | Não informado | PR | Sul | 0 | 12 h | 0.5 | 12 | 0 | estabilidade
146 | 0.55 | 336 | 184.8 | 0 | 0 | 5.5 | 0 | CP II F 40 | 7 dias úmida / 56 dias ar 50% umidade | Não informado | PR | Sul | -30 | 1 dia | 1 | 24 | 30 | retracao
146 | 0.55 | 336 | 184.8 | 0 | 0 | 5.5 | 0 | CP II F 40 | 7 dias úmida / 56 dias ar 50% umidade | Não informado | PR | Sul | -70 | 3 dias | 3 | 72 | 70 | retracao
146 | 0.55 | 336 | 184.8 | 0 | 0 | 5.5 | 0 | CP II F 40 | 7 dias úmida / 56 dias ar 50% umidade | Não informado | PR | Sul | -110 | 7 dias | 7 | 168 | 110 | retracao
146 | 0.55 | 336 | 184.8 | 0 | 0 | 5.5 | 0 | CP II F 40 | 7 dias úmida / 56 dias ar 50% umidade | Não informado | PR | Sul | -180 | 14 dias | 14 | 336 | 180 | retracao
146 | 0.55 | 336 | 184.8 | 0 | 0 | 5.5 | 0 | CP II F 40 | 7 dias úmida / 56 dias ar 50% umidade | Não informado | PR | Sul | -270 | 28 dias | 28 | 672 | 270 | retracao
146 | 0.55 | 336 | 184.8 | 0 | 0 | 5.5 | 0 | CP II F 40 | 7 dias úmida / 56 dias ar 50% umidade | Não informado | PR | Sul | -410 | 56 dias | 56 | 1344 | 410 | retracao
147 | 0.54 | 340 | 183.6 | 12.5 | 25 | 0 | 0.6 | CP II F 40 | 7 dias úmida / 56 dias ar 50% umidade | Laboratório | SP | Sudeste | 0 | 12 h | 0.5 | 12 | 0 | estabilidade
147 | 0.54 | 340 | 183.6 | 12.5 | 25 | 0 | 0.6 | CP II F 40 | 7 dias úmida / 56 dias ar 50% umidade | Laboratório | SP | Sudeste | 60 | 1 dia | 1 | 24 | 60 | expansao
147 | 0.54 | 340 | 183.6 | 12.5 | 25 | 0 | 0.6 | CP II F 40 | 7 dias úmida / 56 dias ar 50% umidade | Laboratório | SP | Sudeste | 100 | 3 dias | 3 | 72 | 100 | expansao
147 | 0.54 | 340 | 183.6 | 12.5 | 25 | 0 | 0.6 | CP II F 40 | 7 dias úmida / 56 dias ar 50% umidade | Laboratório | SP | Sudeste | 150 | 7 dias | 7 | 168 | 150 | expansao
147 | 0.54 | 340 | 183.6 | 12.5 | 25 | 0 | 0.6 | CP II F 40 | 7 dias úmida / 56 dias ar 50% umidade | Laboratório | SP | Sudeste | -30 | 14 dias | 14 | 336 | 30 | retracao
147 | 0.54 | 340 | 183.6 | 12.5 | 25 | 0 | 0.6 | CP II F 40 | 7 dias úmida / 56 dias ar 50% umidade | Laboratório | SP | Sudeste | -150 | 28 dias | 28 | 672 | 150 | retracao
147 | 0.54 | 340 | 183.6 | 12.5 | 25 | 0 | 0.6 | CP II F 40 | 7 dias úmida / 56 dias ar 50% umidade | Laboratório | SP | Sudeste | -270 | 56 dias | 56 | 1344 | 270 | retracao
148 | 0.52 | 356 | 185.12 | 0 | 0 | 0 | 0.6 | CP II E 40 | 7 dias úmida / 56 dias ar 50% umidade | Não informado | PB | Nordeste | 0 | 12 h | 0.5 | 12 | 0 | estabilidade
148 | 0.52 | 356 | 185.12 | 0 | 0 | 0 | 0.6 | CP II E 40 | 7 dias úmida / 56 dias ar 50% umidade | Não informado | PB | Nordeste | -40 | 1 dia | 1 | 24 | 40 | retracao
148 | 0.52 | 356 | 185.12 | 0 | 0 | 0 | 0.6 | CP II E 40 | 7 dias úmida / 56 dias ar 50% umidade | Não informado | PB | Nordeste | -90 | 3 dias | 3 | 72 | 90 | retracao
148 | 0.52 | 356 | 185.12 | 0 | 0 | 0 | 0.6 | CP II E 40 | 7 dias úmida / 56 dias ar 50% umidade | Não informado | PB | Nordeste | -140 | 7 dias | 7 | 168 | 140 | retracao
148 | 0.52 | 356 | 185.12 | 0 | 0 | 0 | 0.6 | CP II E 40 | 7 dias úmida / 56 dias ar 50% umidade | Não informado | PB | Nordeste | -210 | 14 dias | 14 | 336 | 210 | retracao
148 | 0.52 | 356 | 185.12 | 0 | 0 | 0 | 0.6 | CP II E 40 | 7 dias úmida / 56 dias ar 50% umidade | Não informado | PB | Nordeste | -290 | 28 dias | 28 | 672 | 290 | retracao
148 | 0.52 | 356 | 185.12 | 0 | 0 | 0 | 0.6 | CP II E 40 | 7 dias úmida / 56 dias ar 50% umidade | Não informado | PB | Nordeste | -410 | 56 dias | 56 | 1344 | 410 | retracao
149 | 0.53 | 350 | 185.5 | 15 | 0 | 0 | 0.6 | CP V ARI | 7 dias úmida / 56 dias ar 50% umidade | Não informado | SP | Sudeste | 0 | 12 h | 0.5 | 12 | 0 | estabilidade
149 | 0.53 | 350 | 185.5 | 15 | 0 | 0 | 0.6 | CP V ARI | 7 dias úmida / 56 dias ar 50% umidade | Não informado | SP | Sudeste | 60 | 1 dia | 1 | 24 | 60 | expansao
149 | 0.53 | 350 | 185.5 | 15 | 0 | 0 | 0.6 | CP V ARI | 7 dias úmida / 56 dias ar 50% umidade | Não informado | SP | Sudeste | 110 | 3 dias | 3 | 72 | 110 | expansao
149 | 0.53 | 350 | 185.5 | 15 | 0 | 0 | 0.6 | CP V ARI | 7 dias úmida / 56 dias ar 50% umidade | Não informado | SP | Sudeste | 150 | 7 dias | 7 | 168 | 150 | expansao
149 | 0.53 | 350 | 185.5 | 15 | 0 | 0 | 0.6 | CP V ARI | 7 dias úmida / 56 dias ar 50% umidade | Não informado | SP | Sudeste | 50 | 14 dias | 14 | 336 | 50 | expansao
149 | 0.53 | 350 | 185.5 | 15 | 0 | 0 | 0.6 | CP V ARI | 7 dias úmida / 56 dias ar 50% umidade | Não informado | SP | Sudeste | -50 | 28 dias | 28 | 672 | 50 | retracao
149 | 0.53 | 350 | 185.5 | 15 | 0 | 0 | 0.6 | CP V ARI | 7 dias úmida / 56 dias ar 50% umidade | Não informado | SP | Sudeste | -270 | 56 dias | 56 | 1344 | 270 | retracao
150 | 0.55 | 337 | 185.35 | 0 | 25 | 0 | 0.6 | CP II E 40 | 7 dias úmida / 56 dias ar 50% umidade | Laboratório | SP | Sudeste | 0 | 12 h | 0.5 | 12 | 0 | estabilidade
150 | 0.55 | 337 | 185.35 | 0 | 25 | 0 | 0.6 | CP II E 40 | 7 dias úmida / 56 dias ar 50% umidade | Laboratório | SP | Sudeste | -50 | 1 dia | 1 | 24 | 50 | retracao
150 | 0.55 | 337 | 185.35 | 0 | 25 | 0 | 0.6 | CP II E 40 | 7 dias úmida / 56 dias ar 50% umidade | Laboratório | SP | Sudeste | -100 | 3 dias | 3 | 72 | 100 | retracao
150 | 0.55 | 337 | 185.35 | 0 | 25 | 0 | 0.6 | CP II E 40 | 7 dias úmida / 56 dias ar 50% umidade | Laboratório | SP | Sudeste | -160 | 7 dias | 7 | 168 | 160 | retracao
150 | 0.55 | 337 | 185.35 | 0 | 25 | 0 | 0.6 | CP II E 40 | 7 dias úmida / 56 dias ar 50% umidade | Laboratório | SP | Sudeste | -240 | 14 dias | 14 | 336 | 240 | retracao
150 | 0.55 | 337 | 185.35 | 0 | 25 | 0 | 0.6 | CP II E 40 | 7 dias úmida / 56 dias ar 50% umidade | Laboratório | SP | Sudeste | -310 | 28 dias | 28 | 672 | 310 | retracao
150 | 0.55 | 337 | 185.35 | 0 | 25 | 0 | 0.6 | CP II E 40 | 7 dias úmida / 56 dias ar 50% umidade | Laboratório | SP | Sudeste | -410 | 56 dias | 56 | 1344 | 410 | retracao
151 | 0.52 | 370 | 192.4 | 15 | 0 | 0 | 0.6 | CP III RS | 7 dias úmida / 56 dias ar 50% umidade | Não informado | RJ | Sudeste | 0 | 12 h | 0.5 | 12 | 0 | estabilidade
151 | 0.52 | 370 | 192.4 | 15 | 0 | 0 | 0.6 | CP III RS | 7 dias úmida / 56 dias ar 50% umidade | Não informado | RJ | Sudeste | 50 | 1 dia | 1 | 24 | 50 | expansao
151 | 0.52 | 370 | 192.4 | 15 | 0 | 0 | 0.6 | CP III RS | 7 dias úmida / 56 dias ar 50% umidade | Não informado | RJ | Sudeste | 110 | 3 dias | 3 | 72 | 110 | expansao
151 | 0.52 | 370 | 192.4 | 15 | 0 | 0 | 0.6 | CP III RS | 7 dias úmida / 56 dias ar 50% umidade | Não informado | RJ | Sudeste | 150 | 7 dias | 7 | 168 | 150 | expansao
151 | 0.52 | 370 | 192.4 | 15 | 0 | 0 | 0.6 | CP III RS | 7 dias úmida / 56 dias ar 50% umidade | Não informado | RJ | Sudeste | 30 | 14 dias | 14 | 336 | 30 | expansao
151 | 0.52 | 370 | 192.4 | 15 | 0 | 0 | 0.6 | CP III RS | 7 dias úmida / 56 dias ar 50% umidade | Não informado | RJ | Sudeste | -90 | 28 dias | 28 | 672 | 90 | retracao
151 | 0.52 | 370 | 192.4 | 15 | 0 | 0 | 0.6 | CP III RS | 7 dias úmida / 56 dias ar 50% umidade | Não informado | RJ | Sudeste | -270 | 56 dias | 56 | 1344 | 270 | retracao
152 | 0.49 | 380 | 186.2 | 0 | 0 | 0 | 0.6 | CP V ARI RS | 7 dias úmida / 56 dias ar 50% umidade | Não informado | RJ | Sudeste | 0 | 12 h | 0.5 | 12 | 0 | estabilidade
152 | 0.49 | 380 | 186.2 | 0 | 0 | 0 | 0.6 | CP V ARI RS | 7 dias úmida / 56 dias ar 50% umidade | Não informado | RJ | Sudeste | -40 | 1 dia | 1 | 24 | 40 | retracao
152 | 0.49 | 380 | 186.2 | 0 | 0 | 0 | 0.6 | CP V ARI RS | 7 dias úmida / 56 dias ar 50% umidade | Não informado | RJ | Sudeste | -90 | 3 dias | 3 | 72 | 90 | retracao
152 | 0.49 | 380 | 186.2 | 0 | 0 | 0 | 0.6 | CP V ARI RS | 7 dias úmida / 56 dias ar 50% umidade | Não informado | RJ | Sudeste | -120 | 7 dias | 7 | 168 | 120 | retracao
152 | 0.49 | 380 | 186.2 | 0 | 0 | 0 | 0.6 | CP V ARI RS | 7 dias úmida / 56 dias ar 50% umidade | Não informado | RJ | Sudeste | -180 | 14 dias | 14 | 336 | 180 | retracao
152 | 0.49 | 380 | 186.2 | 0 | 0 | 0 | 0.6 | CP V ARI RS | 7 dias úmida / 56 dias ar 50% umidade | Não informado | RJ | Sudeste | -280 | 28 dias | 28 | 672 | 280 | retracao
152 | 0.49 | 380 | 186.2 | 0 | 0 | 0 | 0.6 | CP V ARI RS | 7 dias úmida / 56 dias ar 50% umidade | Não informado | RJ | Sudeste | -400 | 56 dias | 56 | 1344 | 400 | retracao
153 | 0.47 | 390 | 183.3 | 12.5 | 0 | 0 | 0 | CP V ARI RS | 7 dias úmida / 56 dias ar 50% umidade | Não informado | SP | Sudeste | 0 | 12 h | 0.5 | 12 | 0 | estabilidade
153 | 0.47 | 390 | 183.3 | 12.5 | 0 | 0 | 0 | CP V ARI RS | 7 dias úmida / 56 dias ar 50% umidade | Não informado | SP | Sudeste | 50 | 1 dia | 1 | 24 | 50 | expansao
153 | 0.47 | 390 | 183.3 | 12.5 | 0 | 0 | 0 | CP V ARI RS | 7 dias úmida / 56 dias ar 50% umidade | Não informado | SP | Sudeste | 80 | 3 dias | 3 | 72 | 80 | expansao
153 | 0.47 | 390 | 183.3 | 12.5 | 0 | 0 | 0 | CP V ARI RS | 7 dias úmida / 56 dias ar 50% umidade | Não informado | SP | Sudeste | 130 | 7 dias | 7 | 168 | 130 | expansao
153 | 0.47 | 390 | 183.3 | 12.5 | 0 | 0 | 0 | CP V ARI RS | 7 dias úmida / 56 dias ar 50% umidade | Não informado | SP | Sudeste | -30 | 14 dias | 14 | 336 | 30 | retracao
153 | 0.47 | 390 | 183.3 | 12.5 | 0 | 0 | 0 | CP V ARI RS | 7 dias úmida / 56 dias ar 50% umidade | Não informado | SP | Sudeste | -100 | 28 dias | 28 | 672 | 100 | retracao
153 | 0.47 | 390 | 183.3 | 12.5 | 0 | 0 | 0 | CP V ARI RS | 7 dias úmida / 56 dias ar 50% umidade | Não informado | SP | Sudeste | -270 | 56 dias | 56 | 1344 | 270 | retracao
154 | 0.54 | 340 | 183.6 | 0 | 25 | 0 | 0.6 | CP II F 40 | 7 dias úmida / 56 dias ar 50% umidade | Laboratório | SP | Sudeste | 0 | 12 h | 0.5 | 12 | 0 | estabilidade
154 | 0.54 | 340 | 183.6 | 0 | 25 | 0 | 0.6 | CP II F 40 | 7 dias úmida / 56 dias ar 50% umidade | Laboratório | SP | Sudeste | -60 | 1 dia | 1 | 24 | 60 | retracao
154 | 0.54 | 340 | 183.6 | 0 | 25 | 0 | 0.6 | CP II F 40 | 7 dias úmida / 56 dias ar 50% umidade | Laboratório | SP | Sudeste | -110 | 3 dias | 3 | 72 | 110 | retracao
154 | 0.54 | 340 | 183.6 | 0 | 25 | 0 | 0.6 | CP II F 40 | 7 dias úmida / 56 dias ar 50% umidade | Laboratório | SP | Sudeste | -150 | 7 dias | 7 | 168 | 150 | retracao
154 | 0.54 | 340 | 183.6 | 0 | 25 | 0 | 0.6 | CP II F 40 | 7 dias úmida / 56 dias ar 50% umidade | Laboratório | SP | Sudeste | -200 | 14 dias | 14 | 336 | 200 | retracao
154 | 0.54 | 340 | 183.6 | 0 | 25 | 0 | 0.6 | CP II F 40 | 7 dias úmida / 56 dias ar 50% umidade | Laboratório | SP | Sudeste | -320 | 28 dias | 28 | 672 | 320 | retracao
154 | 0.54 | 340 | 183.6 | 0 | 25 | 0 | 0.6 | CP II F 40 | 7 dias úmida / 56 dias ar 50% umidade | Laboratório | SP | Sudeste | -400 | 56 dias | 56 | 1344 | 400 | retracao
155 | 0.61 | 330 | 201.3 | 8 | 0 | 0 | 0.3 | CP V ARI | 7 dias úmida / 56 dias ar 50% umidade | Campo | SP | Sudeste | 0 | 12 h | 0.5 | 12 | 0 | estabilidade
155 | 0.61 | 330 | 201.3 | 8 | 0 | 0 | 0.3 | CP V ARI | 7 dias úmida / 56 dias ar 50% umidade | Campo | SP | Sudeste | -40 | 1 dia | 1 | 24 | 40 | retracao
155 | 0.61 | 330 | 201.3 | 8 | 0 | 0 | 0.3 | CP V ARI | 7 dias úmida / 56 dias ar 50% umidade | Campo | SP | Sudeste | -90 | 3 dias | 3 | 72 | 90 | retracao
155 | 0.61 | 330 | 201.3 | 8 | 0 | 0 | 0.3 | CP V ARI | 7 dias úmida / 56 dias ar 50% umidade | Campo | SP | Sudeste | -430 | 7 dias | 7 | 168 | 430 | retracao
155 | 0.61 | 330 | 201.3 | 8 | 0 | 0 | 0.3 | CP V ARI | 7 dias úmida / 56 dias ar 50% umidade | Campo | SP | Sudeste | -540 | 14 dias | 14 | 336 | 540 | retracao
155 | 0.61 | 330 | 201.3 | 8 | 0 | 0 | 0.3 | CP V ARI | 7 dias úmida / 56 dias ar 50% umidade | Campo | SP | Sudeste | -700 | 28 dias | 28 | 672 | 700 | retracao
155 | 0.61 | 330 | 201.3 | 8 | 0 | 0 | 0.3 | CP V ARI | 7 dias úmida / 56 dias ar 50% umidade | Campo | SP | Sudeste | -910 | 56 dias | 56 | 1344 | 910 | retracao
156 | 0.51 | 373 | 190.23 | 0 | 0 | 0 | 0 | CP V ARI RS | 7 dias úmida / 56 dias ar 50% umidade | Não informado | MG | Sudeste | 0 | 12 h | 0.5 | 12 | 0 | estabilidade
156 | 0.51 | 373 | 190.23 | 0 | 0 | 0 | 0 | CP V ARI RS | 7 dias úmida / 56 dias ar 50% umidade | Não informado | MG | Sudeste | -50 | 1 dia | 1 | 24 | 50 | retracao
156 | 0.51 | 373 | 190.23 | 0 | 0 | 0 | 0 | CP V ARI RS | 7 dias úmida / 56 dias ar 50% umidade | Não informado | MG | Sudeste | -80 | 3 dias | 3 | 72 | 80 | retracao
156 | 0.51 | 373 | 190.23 | 0 | 0 | 0 | 0 | CP V ARI RS | 7 dias úmida / 56 dias ar 50% umidade | Não informado | MG | Sudeste | -120 | 7 dias | 7 | 168 | 120 | retracao
156 | 0.51 | 373 | 190.23 | 0 | 0 | 0 | 0 | CP V ARI RS | 7 dias úmida / 56 dias ar 50% umidade | Não informado | MG | Sudeste | -200 | 14 dias | 14 | 336 | 200 | retracao
156 | 0.51 | 373 | 190.23 | 0 | 0 | 0 | 0 | CP V ARI RS | 7 dias úmida / 56 dias ar 50% umidade | Não informado | MG | Sudeste | -280 | 28 dias | 28 | 672 | 280 | retracao
156 | 0.51 | 373 | 190.23 | 0 | 0 | 0 | 0 | CP V ARI RS | 7 dias úmida / 56 dias ar 50% umidade | Não informado | MG | Sudeste | -400 | 56 dias | 56 | 1344 | 400 | retracao
157 | 0.62 | 325 | 201.5 | 0 | 0 | 0 | 0.3 | CP V ARI | 7 dias úmida / 56 dias ar 50% umidade | Laboratório | SP | Sudeste | 0 | 12 h | 0.5 | 12 | 0 | estabilidade
157 | 0.62 | 325 | 201.5 | 0 | 0 | 0 | 0.3 | CP V ARI | 7 dias úmida / 56 dias ar 50% umidade | Laboratório | SP | Sudeste | -40 | 1 dia | 1 | 24 | 40 | retracao
157 | 0.62 | 325 | 201.5 | 0 | 0 | 0 | 0.3 | CP V ARI | 7 dias úmida / 56 dias ar 50% umidade | Laboratório | SP | Sudeste | -90 | 3 dias | 3 | 72 | 90 | retracao
157 | 0.62 | 325 | 201.5 | 0 | 0 | 0 | 0.3 | CP V ARI | 7 dias úmida / 56 dias ar 50% umidade | Laboratório | SP | Sudeste | -140 | 7 dias | 7 | 168 | 140 | retracao
157 | 0.62 | 325 | 201.5 | 0 | 0 | 0 | 0.3 | CP V ARI | 7 dias úmida / 56 dias ar 50% umidade | Laboratório | SP | Sudeste | -190 | 14 dias | 14 | 336 | 190 | retracao
157 | 0.62 | 325 | 201.5 | 0 | 0 | 0 | 0.3 | CP V ARI | 7 dias úmida / 56 dias ar 50% umidade | Laboratório | SP | Sudeste | -270 | 28 dias | 28 | 672 | 270 | retracao
157 | 0.62 | 325 | 201.5 | 0 | 0 | 0 | 0.3 | CP V ARI | 7 dias úmida / 56 dias ar 50% umidade | Laboratório | SP | Sudeste | -400 | 56 dias | 56 | 1344 | 400 | retracao
158 | 0.53 | 360 | 190.8 | 0 | 0 | 0 | 0.6 | CP V ARI | 7 dias úmida / 56 dias ar 50% umidade | Não informado | DF | Centro Oeste | 0 | 12 h | 0.5 | 12 | 0 | estabilidade
158 | 0.53 | 360 | 190.8 | 0 | 0 | 0 | 0.6 | CP V ARI | 7 dias úmida / 56 dias ar 50% umidade | Não informado | DF | Centro Oeste | -30 | 1 dia | 1 | 24 | 30 | retracao
158 | 0.53 | 360 | 190.8 | 0 | 0 | 0 | 0.6 | CP V ARI | 7 dias úmida / 56 dias ar 50% umidade | Não informado | DF | Centro Oeste | -80 | 3 dias | 3 | 72 | 80 | retracao
158 | 0.53 | 360 | 190.8 | 0 | 0 | 0 | 0.6 | CP V ARI | 7 dias úmida / 56 dias ar 50% umidade | Não informado | DF | Centro Oeste | -120 | 7 dias | 7 | 168 | 120 | retracao
158 | 0.53 | 360 | 190.8 | 0 | 0 | 0 | 0.6 | CP V ARI | 7 dias úmida / 56 dias ar 50% umidade | Não informado | DF | Centro Oeste | -190 | 14 dias | 14 | 336 | 190 | retracao
158 | 0.53 | 360 | 190.8 | 0 | 0 | 0 | 0.6 | CP V ARI | 7 dias úmida / 56 dias ar 50% umidade | Não informado | DF | Centro Oeste | -280 | 28 dias | 28 | 672 | 280 | retracao
158 | 0.53 | 360 | 190.8 | 0 | 0 | 0 | 0.6 | CP V ARI | 7 dias úmida / 56 dias ar 50% umidade | Não informado | DF | Centro Oeste | -400 | 56 dias | 56 | 1344 | 400 | retracao
159 | 0.55 | 336 | 184.8 | 12.5 | 0 | 5.5 | 0 | CP II F 40 | 7 dias úmida / 56 dias ar 50% umidade | Não informado | PR | Sul | 0 | 12 h | 0.5 | 12 | 0 | estabilidade
159 | 0.55 | 336 | 184.8 | 12.5 | 0 | 5.5 | 0 | CP II F 40 | 7 dias úmida / 56 dias ar 50% umidade | Não informado | PR | Sul | 30 | 1 dia | 1 | 24 | 30 | expansao
159 | 0.55 | 336 | 184.8 | 12.5 | 0 | 5.5 | 0 | CP II F 40 | 7 dias úmida / 56 dias ar 50% umidade | Não informado | PR | Sul | 80 | 3 dias | 3 | 72 | 80 | expansao
159 | 0.55 | 336 | 184.8 | 12.5 | 0 | 5.5 | 0 | CP II F 40 | 7 dias úmida / 56 dias ar 50% umidade | Não informado | PR | Sul | 120 | 7 dias | 7 | 168 | 120 | expansao
159 | 0.55 | 336 | 184.8 | 12.5 | 0 | 5.5 | 0 | CP II F 40 | 7 dias úmida / 56 dias ar 50% umidade | Não informado | PR | Sul | -30 | 14 dias | 14 | 336 | 30 | retracao
159 | 0.55 | 336 | 184.8 | 12.5 | 0 | 5.5 | 0 | CP II F 40 | 7 dias úmida / 56 dias ar 50% umidade | Não informado | PR | Sul | -110 | 28 dias | 28 | 672 | 110 | retracao
159 | 0.55 | 336 | 184.8 | 12.5 | 0 | 5.5 | 0 | CP II F 40 | 7 dias úmida / 56 dias ar 50% umidade | Não informado | PR | Sul | -270 | 56 dias | 56 | 1344 | 270 | retracao
160 | 0.55 | 327 | 179.85 | 0 | 0 | 0 | 0.6 | CP II E 40 | 7 dias úmida / 56 dias ar 50% umidade | Não informado | SP | Sudeste | 0 | 12 h | 0.5 | 12 | 0 | estabilidade
160 | 0.55 | 327 | 179.85 | 0 | 0 | 0 | 0.6 | CP II E 40 | 7 dias úmida / 56 dias ar 50% umidade | Não informado | SP | Sudeste | -30 | 1 dia | 1 | 24 | 30 | retracao
160 | 0.55 | 327 | 179.85 | 0 | 0 | 0 | 0.6 | CP II E 40 | 7 dias úmida / 56 dias ar 50% umidade | Não informado | SP | Sudeste | -70 | 3 dias | 3 | 72 | 70 | retracao
160 | 0.55 | 327 | 179.85 | 0 | 0 | 0 | 0.6 | CP II E 40 | 7 dias úmida / 56 dias ar 50% umidade | Não informado | SP | Sudeste | -130 | 7 dias | 7 | 168 | 130 | retracao
160 | 0.55 | 327 | 179.85 | 0 | 0 | 0 | 0.6 | CP II E 40 | 7 dias úmida / 56 dias ar 50% umidade | Não informado | SP | Sudeste | -200 | 14 dias | 14 | 336 | 200 | retracao
160 | 0.55 | 327 | 179.85 | 0 | 0 | 0 | 0.6 | CP II E 40 | 7 dias úmida / 56 dias ar 50% umidade | Não informado | SP | Sudeste | -280 | 28 dias | 28 | 672 | 280 | retracao
160 | 0.55 | 327 | 179.85 | 0 | 0 | 0 | 0.6 | CP II E 40 | 7 dias úmida / 56 dias ar 50% umidade | Não informado | SP | Sudeste | -400 | 56 dias | 56 | 1344 | 400 | retracao
161 | 0.53 | 360 | 190.8 | 12 | 0 | 0 | 0 | CP V ARI | 7 dias úmida / 56 dias ar 50% umidade | Não informado | DF | Centro Oeste | 0 | 12 h | 0.5 | 12 | 0 | estabilidade
161 | 0.53 | 360 | 190.8 | 12 | 0 | 0 | 0 | CP V ARI | 7 dias úmida / 56 dias ar 50% umidade | Não informado | DF | Centro Oeste | 20 | 1 dia | 1 | 24 | 20 | expansao
161 | 0.53 | 360 | 190.8 | 12 | 0 | 0 | 0 | CP V ARI | 7 dias úmida / 56 dias ar 50% umidade | Não informado | DF | Centro Oeste | 80 | 3 dias | 3 | 72 | 80 | expansao
161 | 0.53 | 360 | 190.8 | 12 | 0 | 0 | 0 | CP V ARI | 7 dias úmida / 56 dias ar 50% umidade | Não informado | DF | Centro Oeste | 130 | 7 dias | 7 | 168 | 130 | expansao
161 | 0.53 | 360 | 190.8 | 12 | 0 | 0 | 0 | CP V ARI | 7 dias úmida / 56 dias ar 50% umidade | Não informado | DF | Centro Oeste | -30 | 14 dias | 14 | 336 | 30 | retracao
161 | 0.53 | 360 | 190.8 | 12 | 0 | 0 | 0 | CP V ARI | 7 dias úmida / 56 dias ar 50% umidade | Não informado | DF | Centro Oeste | -150 | 28 dias | 28 | 672 | 150 | retracao
161 | 0.53 | 360 | 190.8 | 12 | 0 | 0 | 0 | CP V ARI | 7 dias úmida / 56 dias ar 50% umidade | Não informado | DF | Centro Oeste | -270 | 56 dias | 56 | 1344 | 270 | retracao
162 | 0.56 | 340 | 190.4 | 0 | 0 | 5.5 | 0.6 | Não informado | 7 dias úmida / 56 dias ar 50% umidade | Não informado | AL | Nordeste | 0 | 12 h | 0.5 | 12 | 0 | estabilidade
162 | 0.56 | 340 | 190.4 | 0 | 0 | 5.5 | 0.6 | Não informado | 7 dias úmida / 56 dias ar 50% umidade | Não informado | AL | Nordeste | -30 | 1 dia | 1 | 24 | 30 | retracao
162 | 0.56 | 340 | 190.4 | 0 | 0 | 5.5 | 0.6 | Não informado | 7 dias úmida / 56 dias ar 50% umidade | Não informado | AL | Nordeste | -70 | 3 dias | 3 | 72 | 70 | retracao
162 | 0.56 | 340 | 190.4 | 0 | 0 | 5.5 | 0.6 | Não informado | 7 dias úmida / 56 dias ar 50% umidade | Não informado | AL | Nordeste | -120 | 7 dias | 7 | 168 | 120 | retracao
162 | 0.56 | 340 | 190.4 | 0 | 0 | 5.5 | 0.6 | Não informado | 7 dias úmida / 56 dias ar 50% umidade | Não informado | AL | Nordeste | -200 | 14 dias | 14 | 336 | 200 | retracao
162 | 0.56 | 340 | 190.4 | 0 | 0 | 5.5 | 0.6 | Não informado | 7 dias úmida / 56 dias ar 50% umidade | Não informado | AL | Nordeste | -280 | 28 dias | 28 | 672 | 280 | retracao
162 | 0.56 | 340 | 190.4 | 0 | 0 | 5.5 | 0.6 | Não informado | 7 dias úmida / 56 dias ar 50% umidade | Não informado | AL | Nordeste | -400 | 56 dias | 56 | 1344 | 400 | retracao
163 | 0.54 | 360 | 194.4 | 15 | 0 | 0 | 0.6 | CP V ARI | 7 dias úmida / 56 dias ar 50% umidade | Não informado | DF | Centro Oeste | 0 | 12 h | 0.5 | 12 | 0 | estabilidade
163 | 0.54 | 360 | 194.4 | 15 | 0 | 0 | 0.6 | CP V ARI | 7 dias úmida / 56 dias ar 50% umidade | Não informado | DF | Centro Oeste | 50 | 1 dia | 1 | 24 | 50 | expansao
163 | 0.54 | 360 | 194.4 | 15 | 0 | 0 | 0.6 | CP V ARI | 7 dias úmida / 56 dias ar 50% umidade | Não informado | DF | Centro Oeste | 120 | 3 dias | 3 | 72 | 120 | expansao
163 | 0.54 | 360 | 194.4 | 15 | 0 | 0 | 0.6 | CP V ARI | 7 dias úmida / 56 dias ar 50% umidade | Não informado | DF | Centro Oeste | 160 | 7 dias | 7 | 168 | 160 | expansao
163 | 0.54 | 360 | 194.4 | 15 | 0 | 0 | 0.6 | CP V ARI | 7 dias úmida / 56 dias ar 50% umidade | Não informado | DF | Centro Oeste | 10 | 14 dias | 14 | 336 | 10 | expansao
163 | 0.54 | 360 | 194.4 | 15 | 0 | 0 | 0.6 | CP V ARI | 7 dias úmida / 56 dias ar 50% umidade | Não informado | DF | Centro Oeste | -110 | 28 dias | 28 | 672 | 110 | retracao
163 | 0.54 | 360 | 194.4 | 15 | 0 | 0 | 0.6 | CP V ARI | 7 dias úmida / 56 dias ar 50% umidade | Não informado | DF | Centro Oeste | -270 | 56 dias | 56 | 1344 | 270 | retracao
164 | 0.54 | 350 | 189 | 0 | 0 | 5.5 | 0.6 | CP V ARI RS | 7 dias úmida / 56 dias ar 50% umidade | Não informado | SP | Sudeste | 0 | 12 h | 0.5 | 12 | 0 | estabilidade
164 | 0.54 | 350 | 189 | 0 | 0 | 5.5 | 0.6 | CP V ARI RS | 7 dias úmida / 56 dias ar 50% umidade | Não informado | SP | Sudeste | -130 | 1 dia | 1 | 24 | 130 | retracao
164 | 0.54 | 350 | 189 | 0 | 0 | 5.5 | 0.6 | CP V ARI RS | 7 dias úmida / 56 dias ar 50% umidade | Não informado | SP | Sudeste | -150 | 3 dias | 3 | 72 | 150 | retracao
164 | 0.54 | 350 | 189 | 0 | 0 | 5.5 | 0.6 | CP V ARI RS | 7 dias úmida / 56 dias ar 50% umidade | Não informado | SP | Sudeste | -190 | 7 dias | 7 | 168 | 190 | retracao
164 | 0.54 | 350 | 189 | 0 | 0 | 5.5 | 0.6 | CP V ARI RS | 7 dias úmida / 56 dias ar 50% umidade | Não informado | SP | Sudeste | -230 | 14 dias | 14 | 336 | 230 | retracao
164 | 0.54 | 350 | 189 | 0 | 0 | 5.5 | 0.6 | CP V ARI RS | 7 dias úmida / 56 dias ar 50% umidade | Não informado | SP | Sudeste | -270 | 28 dias | 28 | 672 | 270 | retracao
164 | 0.54 | 350 | 189 | 0 | 0 | 5.5 | 0.6 | CP V ARI RS | 7 dias úmida / 56 dias ar 50% umidade | Não informado | SP | Sudeste | -390 | 56 dias | 56 | 1344 | 390 | retracao
165 | 0.54 | 344 | 185.76 | 15 | 0 | 5.5 | 0.6 | CP II E 40 | 7 dias úmida / 56 dias ar 50% umidade | Laboratório | SP | Sudeste | 0 | 12 h | 0.5 | 12 | 0 | estabilidade
165 | 0.54 | 344 | 185.76 | 15 | 0 | 5.5 | 0.6 | CP II E 40 | 7 dias úmida / 56 dias ar 50% umidade | Laboratório | SP | Sudeste | 80 | 1 dia | 1 | 24 | 80 | expansao
165 | 0.54 | 344 | 185.76 | 15 | 0 | 5.5 | 0.6 | CP II E 40 | 7 dias úmida / 56 dias ar 50% umidade | Laboratório | SP | Sudeste | 160 | 3 dias | 3 | 72 | 160 | expansao
165 | 0.54 | 344 | 185.76 | 15 | 0 | 5.5 | 0.6 | CP II E 40 | 7 dias úmida / 56 dias ar 50% umidade | Laboratório | SP | Sudeste | 190 | 7 dias | 7 | 168 | 190 | expansao
165 | 0.54 | 344 | 185.76 | 15 | 0 | 5.5 | 0.6 | CP II E 40 | 7 dias úmida / 56 dias ar 50% umidade | Laboratório | SP | Sudeste | 50 | 14 dias | 14 | 336 | 50 | expansao
165 | 0.54 | 344 | 185.76 | 15 | 0 | 5.5 | 0.6 | CP II E 40 | 7 dias úmida / 56 dias ar 50% umidade | Laboratório | SP | Sudeste | -120 | 28 dias | 28 | 672 | 120 | retracao
165 | 0.54 | 344 | 185.76 | 15 | 0 | 5.5 | 0.6 | CP II E 40 | 7 dias úmida / 56 dias ar 50% umidade | Laboratório | SP | Sudeste | -260 | 56 dias | 56 | 1344 | 260 | retracao
166 | 0.5 | 370 | 185 | 0 | 0 | 0 | 0.6 | CP V ARI RS | 7 dias úmida / 56 dias ar 50% umidade | Não informado | RJ | Sudeste | 0 | 12 h | 0.5 | 12 | 0 | estabilidade
166 | 0.5 | 370 | 185 | 0 | 0 | 0 | 0.6 | CP V ARI RS | 7 dias úmida / 56 dias ar 50% umidade | Não informado | RJ | Sudeste | -90 | 1 dia | 1 | 24 | 90 | retracao
166 | 0.5 | 370 | 185 | 0 | 0 | 0 | 0.6 | CP V ARI RS | 7 dias úmida / 56 dias ar 50% umidade | Não informado | RJ | Sudeste | -120 | 3 dias | 3 | 72 | 120 | retracao
166 | 0.5 | 370 | 185 | 0 | 0 | 0 | 0.6 | CP V ARI RS | 7 dias úmida / 56 dias ar 50% umidade | Não informado | RJ | Sudeste | -150 | 7 dias | 7 | 168 | 150 | retracao
166 | 0.5 | 370 | 185 | 0 | 0 | 0 | 0.6 | CP V ARI RS | 7 dias úmida / 56 dias ar 50% umidade | Não informado | RJ | Sudeste | -180 | 14 dias | 14 | 336 | 180 | retracao
166 | 0.5 | 370 | 185 | 0 | 0 | 0 | 0.6 | CP V ARI RS | 7 dias úmida / 56 dias ar 50% umidade | Não informado | RJ | Sudeste | -250 | 28 dias | 28 | 672 | 250 | retracao
166 | 0.5 | 370 | 185 | 0 | 0 | 0 | 0.6 | CP V ARI RS | 7 dias úmida / 56 dias ar 50% umidade | Não informado | RJ | Sudeste | -390 | 56 dias | 56 | 1344 | 390 | retracao
167 | 0.55 | 336 | 184.8 | 15 | 0 | 5.5 | 0.6 | CP II E 40 | 7 dias úmida / 56 dias ar 50% umidade | Não informado | SP | Sudeste | 0 | 12 h | 0.5 | 12 | 0 | estabilidade
167 | 0.55 | 336 | 184.8 | 15 | 0 | 5.5 | 0.6 | CP II E 40 | 7 dias úmida / 56 dias ar 50% umidade | Não informado | SP | Sudeste | 40 | 1 dia | 1 | 24 | 40 | expansao
167 | 0.55 | 336 | 184.8 | 15 | 0 | 5.5 | 0.6 | CP II E 40 | 7 dias úmida / 56 dias ar 50% umidade | Não informado | SP | Sudeste | 110 | 3 dias | 3 | 72 | 110 | expansao
167 | 0.55 | 336 | 184.8 | 15 | 0 | 5.5 | 0.6 | CP II E 40 | 7 dias úmida / 56 dias ar 50% umidade | Não informado | SP | Sudeste | 150 | 7 dias | 7 | 168 | 150 | expansao
167 | 0.55 | 336 | 184.8 | 15 | 0 | 5.5 | 0.6 | CP II E 40 | 7 dias úmida / 56 dias ar 50% umidade | Não informado | SP | Sudeste | 0 | 14 dias | 14 | 336 | 0 | estabilidade
167 | 0.55 | 336 | 184.8 | 15 | 0 | 5.5 | 0.6 | CP II E 40 | 7 dias úmida / 56 dias ar 50% umidade | Não informado | SP | Sudeste | -110 | 28 dias | 28 | 672 | 110 | retracao
167 | 0.55 | 336 | 184.8 | 15 | 0 | 5.5 | 0.6 | CP II E 40 | 7 dias úmida / 56 dias ar 50% umidade | Não informado | SP | Sudeste | -260 | 56 dias | 56 | 1344 | 260 | retracao
168 | 0.53 | 360 | 190.8 | 0 | 0 | 0 | 0 | CP V ARI | 7 dias úmida / 56 dias ar 50% umidade | Não informado | DF | Centro Oeste | 0 | 12 h | 0.5 | 12 | 0 | estabilidade
168 | 0.53 | 360 | 190.8 | 0 | 0 | 0 | 0 | CP V ARI | 7 dias úmida / 56 dias ar 50% umidade | Não informado | DF | Centro Oeste | -40 | 1 dia | 1 | 24 | 40 | retracao
168 | 0.53 | 360 | 190.8 | 0 | 0 | 0 | 0 | CP V ARI | 7 dias úmida / 56 dias ar 50% umidade | Não informado | DF | Centro Oeste | -80 | 3 dias | 3 | 72 | 80 | retracao
168 | 0.53 | 360 | 190.8 | 0 | 0 | 0 | 0 | CP V ARI | 7 dias úmida / 56 dias ar 50% umidade | Não informado | DF | Centro Oeste | -130 | 7 dias | 7 | 168 | 130 | retracao
168 | 0.53 | 360 | 190.8 | 0 | 0 | 0 | 0 | CP V ARI | 7 dias úmida / 56 dias ar 50% umidade | Não informado | DF | Centro Oeste | -170 | 14 dias | 14 | 336 | 170 | retracao
168 | 0.53 | 360 | 190.8 | 0 | 0 | 0 | 0 | CP V ARI | 7 dias úmida / 56 dias ar 50% umidade | Não informado | DF | Centro Oeste | -270 | 28 dias | 28 | 672 | 270 | retracao
168 | 0.53 | 360 | 190.8 | 0 | 0 | 0 | 0 | CP V ARI | 7 dias úmida / 56 dias ar 50% umidade | Não informado | DF | Centro Oeste | -390 | 56 dias | 56 | 1344 | 390 | retracao
169 | 0.55 | 336 | 184.8 | 15 | 0 | 5.5 | 0.6 | CP II E 40 | Não informado | Não informado | SP | Sudeste | 0 | 12 h | 0.5 | 12 | 0 | estabilidade
169 | 0.55 | 336 | 184.8 | 15 | 0 | 5.5 | 0.6 | CP II E 40 | Não informado | Não informado | SP | Sudeste | 50 | 1 dia | 1 | 24 | 50 | expansao
169 | 0.55 | 336 | 184.8 | 15 | 0 | 5.5 | 0.6 | CP II E 40 | Não informado | Não informado | SP | Sudeste | 100 | 3 dias | 3 | 72 | 100 | expansao
169 | 0.55 | 336 | 184.8 | 15 | 0 | 5.5 | 0.6 | CP II E 40 | Não informado | Não informado | SP | Sudeste | 160 | 7 dias | 7 | 168 | 160 | expansao
169 | 0.55 | 336 | 184.8 | 15 | 0 | 5.5 | 0.6 | CP II E 40 | Não informado | Não informado | SP | Sudeste | 10 | 14 dias | 14 | 336 | 10 | expansao
169 | 0.55 | 336 | 184.8 | 15 | 0 | 5.5 | 0.6 | CP II E 40 | Não informado | Não informado | SP | Sudeste | -100 | 28 dias | 28 | 672 | 100 | retracao
169 | 0.55 | 336 | 184.8 | 15 | 0 | 5.5 | 0.6 | CP II E 40 | Não informado | Não informado | SP | Sudeste | -260 | 56 dias | 56 | 1344 | 260 | retracao
170 | 0.55 | 336 | 184.8 | 12.5 | 0 | 0 | 0.6 | CP II E 40 | 7 dias úmida / 56 dias ar 50% umidade | Não informado | SP | Sudeste | 0 | 12 h | 0.5 | 12 | 0 | estabilidade
170 | 0.55 | 336 | 184.8 | 12.5 | 0 | 0 | 0.6 | CP II E 40 | 7 dias úmida / 56 dias ar 50% umidade | Não informado | SP | Sudeste | 20 | 1 dia | 1 | 24 | 20 | expansao
170 | 0.55 | 336 | 184.8 | 12.5 | 0 | 0 | 0.6 | CP II E 40 | 7 dias úmida / 56 dias ar 50% umidade | Não informado | SP | Sudeste | 50 | 3 dias | 3 | 72 | 50 | expansao
170 | 0.55 | 336 | 184.8 | 12.5 | 0 | 0 | 0.6 | CP II E 40 | 7 dias úmida / 56 dias ar 50% umidade | Não informado | SP | Sudeste | 60 | 7 dias | 7 | 168 | 60 | expansao
170 | 0.55 | 336 | 184.8 | 12.5 | 0 | 0 | 0.6 | CP II E 40 | 7 dias úmida / 56 dias ar 50% umidade | Não informado | SP | Sudeste | -120 | 14 dias | 14 | 336 | 120 | retracao
170 | 0.55 | 336 | 184.8 | 12.5 | 0 | 0 | 0.6 | CP II E 40 | 7 dias úmida / 56 dias ar 50% umidade | Não informado | SP | Sudeste | -190 | 28 dias | 28 | 672 | 190 | retracao
170 | 0.55 | 336 | 184.8 | 12.5 | 0 | 0 | 0.6 | CP II E 40 | 7 dias úmida / 56 dias ar 50% umidade | Não informado | SP | Sudeste | -250 | 56 dias | 56 | 1344 | 250 | retracao
171 | 0.51 | 380 | 193.8 | 10 | 25 | 5.625 | 0.6 | CP V ARI RS | 7 dias úmida / 56 dias ar 50% umidade | Não informado | RJ | Sudeste | 0 | 12 h | 0.5 | 12 | 0 | estabilidade
171 | 0.51 | 380 | 193.8 | 10 | 25 | 5.625 | 0.6 | CP V ARI RS | 7 dias úmida / 56 dias ar 50% umidade | Não informado | RJ | Sudeste | 90 | 1 dia | 1 | 24 | 90 | expansao
171 | 0.51 | 380 | 193.8 | 10 | 25 | 5.625 | 0.6 | CP V ARI RS | 7 dias úmida / 56 dias ar 50% umidade | Não informado | RJ | Sudeste | 160 | 3 dias | 3 | 72 | 160 | expansao
171 | 0.51 | 380 | 193.8 | 10 | 25 | 5.625 | 0.6 | CP V ARI RS | 7 dias úmida / 56 dias ar 50% umidade | Não informado | RJ | Sudeste | 310 | 7 dias | 7 | 168 | 310 | expansao
171 | 0.51 | 380 | 193.8 | 10 | 25 | 5.625 | 0.6 | CP V ARI RS | 7 dias úmida / 56 dias ar 50% umidade | Não informado | RJ | Sudeste | 300 | 14 dias | 14 | 336 | 300 | expansao
171 | 0.51 | 380 | 193.8 | 10 | 25 | 5.625 | 0.6 | CP V ARI RS | 7 dias úmida / 56 dias ar 50% umidade | Não informado | RJ | Sudeste | 10 | 28 dias | 28 | 672 | 10 | expansao
171 | 0.51 | 380 | 193.8 | 10 | 25 | 5.625 | 0.6 | CP V ARI RS | 7 dias úmida / 56 dias ar 50% umidade | Não informado | RJ | Sudeste | -250 | 56 dias | 56 | 1344 | 250 | retracao
172 | 0.55 | 335 | 184.25 | 0 | 0 | 5.5 | 0.6 | CP II E 40 | 7 dias úmida / 56 dias ar 50% umidade | Laboratório | SP | Sudeste | 0 | 12 h | 0.5 | 12 | 0 | estabilidade
172 | 0.55 | 335 | 184.25 | 0 | 0 | 5.5 | 0.6 | CP II E 40 | 7 dias úmida / 56 dias ar 50% umidade | Laboratório | SP | Sudeste | -40 | 1 dia | 1 | 24 | 40 | retracao
172 | 0.55 | 335 | 184.25 | 0 | 0 | 5.5 | 0.6 | CP II E 40 | 7 dias úmida / 56 dias ar 50% umidade | Laboratório | SP | Sudeste | -80 | 3 dias | 3 | 72 | 80 | retracao
172 | 0.55 | 335 | 184.25 | 0 | 0 | 5.5 | 0.6 | CP II E 40 | 7 dias úmida / 56 dias ar 50% umidade | Laboratório | SP | Sudeste | -130 | 7 dias | 7 | 168 | 130 | retracao
172 | 0.55 | 335 | 184.25 | 0 | 0 | 5.5 | 0.6 | CP II E 40 | 7 dias úmida / 56 dias ar 50% umidade | Laboratório | SP | Sudeste | -190 | 14 dias | 14 | 336 | 190 | retracao
172 | 0.55 | 335 | 184.25 | 0 | 0 | 5.5 | 0.6 | CP II E 40 | 7 dias úmida / 56 dias ar 50% umidade | Laboratório | SP | Sudeste | -270 | 28 dias | 28 | 672 | 270 | retracao
172 | 0.55 | 335 | 184.25 | 0 | 0 | 5.5 | 0.6 | CP II E 40 | 7 dias úmida / 56 dias ar 50% umidade | Laboratório | SP | Sudeste | -390 | 56 dias | 56 | 1344 | 390 | retracao
173 | 0.54 | 340 | 183.6 | 0 | 0 | 5.5 | 0.6 | CP II E 40 | 7 dias úmida / 56 dias ar 50% umidade | Não informado | TO | Nordeste | 0 | 12 h | 0.5 | 12 | 0 | estabilidade
173 | 0.54 | 340 | 183.6 | 0 | 0 | 5.5 | 0.6 | CP II E 40 | 7 dias úmida / 56 dias ar 50% umidade | Não informado | TO | Nordeste | -30 | 1 dia | 1 | 24 | 30 | retracao
173 | 0.54 | 340 | 183.6 | 0 | 0 | 5.5 | 0.6 | CP II E 40 | 7 dias úmida / 56 dias ar 50% umidade | Não informado | TO | Nordeste | -80 | 3 dias | 3 | 72 | 80 | retracao
173 | 0.54 | 340 | 183.6 | 0 | 0 | 5.5 | 0.6 | CP II E 40 | 7 dias úmida / 56 dias ar 50% umidade | Não informado | TO | Nordeste | -130 | 7 dias | 7 | 168 | 130 | retracao
173 | 0.54 | 340 | 183.6 | 0 | 0 | 5.5 | 0.6 | CP II E 40 | 7 dias úmida / 56 dias ar 50% umidade | Não informado | TO | Nordeste | -190 | 14 dias | 14 | 336 | 190 | retracao
173 | 0.54 | 340 | 183.6 | 0 | 0 | 5.5 | 0.6 | CP II E 40 | 7 dias úmida / 56 dias ar 50% umidade | Não informado | TO | Nordeste | -270 | 28 dias | 28 | 672 | 270 | retracao
173 | 0.54 | 340 | 183.6 | 0 | 0 | 5.5 | 0.6 | CP II E 40 | 7 dias úmida / 56 dias ar 50% umidade | Não informado | TO | Nordeste | -380 | 56 dias | 56 | 1344 | 380 | retracao
174 | 0.55 | 336 | 184.8 | 0 | 0 | 0 | 0.6 | CP II E 40 RS | 7 dias úmida / 56 dias ar 50% umidade | Não informado | SP | Sudeste | 0 | 12 h | 0.5 | 12 | 0 | estabilidade
174 | 0.55 | 336 | 184.8 | 0 | 0 | 0 | 0.6 | CP II E 40 RS | 7 dias úmida / 56 dias ar 50% umidade | Não informado | SP | Sudeste | -50 | 1 dia | 1 | 24 | 50 | retracao
174 | 0.55 | 336 | 184.8 | 0 | 0 | 0 | 0.6 | CP II E 40 RS | 7 dias úmida / 56 dias ar 50% umidade | Não informado | SP | Sudeste | -90 | 3 dias | 3 | 72 | 90 | retracao
174 | 0.55 | 336 | 184.8 | 0 | 0 | 0 | 0.6 | CP II E 40 RS | 7 dias úmida / 56 dias ar 50% umidade | Não informado | SP | Sudeste | -140 | 7 dias | 7 | 168 | 140 | retracao
174 | 0.55 | 336 | 184.8 | 0 | 0 | 0 | 0.6 | CP II E 40 RS | 7 dias úmida / 56 dias ar 50% umidade | Não informado | SP | Sudeste | -190 | 14 dias | 14 | 336 | 190 | retracao
174 | 0.55 | 336 | 184.8 | 0 | 0 | 0 | 0.6 | CP II E 40 RS | 7 dias úmida / 56 dias ar 50% umidade | Não informado | SP | Sudeste | -250 | 28 dias | 28 | 672 | 250 | retracao
174 | 0.55 | 336 | 184.8 | 0 | 0 | 0 | 0.6 | CP II E 40 RS | 7 dias úmida / 56 dias ar 50% umidade | Não informado | SP | Sudeste | -380 | 56 dias | 56 | 1344 | 380 | retracao
175 | 0.49 | 380 | 186.2 | 12.5 | 0 | 0 | 0.6 | CP V ARI RS | 7 dias úmida / 56 dias ar 50% umidade | Não informado | RJ | Sudeste | 0 | 12 h | 0.5 | 12 | 0 | estabilidade
175 | 0.49 | 380 | 186.2 | 12.5 | 0 | 0 | 0.6 | CP V ARI RS | 7 dias úmida / 56 dias ar 50% umidade | Não informado | RJ | Sudeste | 40 | 1 dia | 1 | 24 | 40 | expansao
175 | 0.49 | 380 | 186.2 | 12.5 | 0 | 0 | 0.6 | CP V ARI RS | 7 dias úmida / 56 dias ar 50% umidade | Não informado | RJ | Sudeste | 70 | 3 dias | 3 | 72 | 70 | expansao
175 | 0.49 | 380 | 186.2 | 12.5 | 0 | 0 | 0.6 | CP V ARI RS | 7 dias úmida / 56 dias ar 50% umidade | Não informado | RJ | Sudeste | 100 | 7 dias | 7 | 168 | 100 | expansao
175 | 0.49 | 380 | 186.2 | 12.5 | 0 | 0 | 0.6 | CP V ARI RS | 7 dias úmida / 56 dias ar 50% umidade | Não informado | RJ | Sudeste | -50 | 14 dias | 14 | 336 | 50 | retracao
175 | 0.49 | 380 | 186.2 | 12.5 | 0 | 0 | 0.6 | CP V ARI RS | 7 dias úmida / 56 dias ar 50% umidade | Não informado | RJ | Sudeste | -140 | 28 dias | 28 | 672 | 140 | retracao
175 | 0.49 | 380 | 186.2 | 12.5 | 0 | 0 | 0.6 | CP V ARI RS | 7 dias úmida / 56 dias ar 50% umidade | Não informado | RJ | Sudeste | -250 | 56 dias | 56 | 1344 | 250 | retracao
176 | 0.54 | 360 | 194.4 | 0 | 0 | 0 | 0.6 | CP V ARI | 7 dias úmida / 56 dias ar 50% umidade | Não informado | DF | Centro Oeste | 0 | 12 h | 0.5 | 12 | 0 | estabilidade
176 | 0.54 | 360 | 194.4 | 0 | 0 | 0 | 0.6 | CP V ARI | 7 dias úmida / 56 dias ar 50% umidade | Não informado | DF | Centro Oeste | -50 | 1 dia | 1 | 24 | 50 | retracao
176 | 0.54 | 360 | 194.4 | 0 | 0 | 0 | 0.6 | CP V ARI | 7 dias úmida / 56 dias ar 50% umidade | Não informado | DF | Centro Oeste | -90 | 3 dias | 3 | 72 | 90 | retracao
176 | 0.54 | 360 | 194.4 | 0 | 0 | 0 | 0.6 | CP V ARI | 7 dias úmida / 56 dias ar 50% umidade | Não informado | DF | Centro Oeste | -130 | 7 dias | 7 | 168 | 130 | retracao
176 | 0.54 | 360 | 194.4 | 0 | 0 | 0 | 0.6 | CP V ARI | 7 dias úmida / 56 dias ar 50% umidade | Não informado | DF | Centro Oeste | -190 | 14 dias | 14 | 336 | 190 | retracao
176 | 0.54 | 360 | 194.4 | 0 | 0 | 0 | 0.6 | CP V ARI | 7 dias úmida / 56 dias ar 50% umidade | Não informado | DF | Centro Oeste | -270 | 28 dias | 28 | 672 | 270 | retracao
176 | 0.54 | 360 | 194.4 | 0 | 0 | 0 | 0.6 | CP V ARI | 7 dias úmida / 56 dias ar 50% umidade | Não informado | DF | Centro Oeste | -380 | 56 dias | 56 | 1344 | 380 | retracao
177 | 0.55 | 337 | 185.35 | 8 | 25 | 0 | 0.6 | CP II E 40 | 7 dias úmida / 56 dias ar 50% umidade | Laboratório | SP | Sudeste | 0 | 12 h | 0.5 | 12 | 0 | estabilidade
177 | 0.55 | 337 | 185.35 | 8 | 25 | 0 | 0.6 | CP II E 40 | 7 dias úmida / 56 dias ar 50% umidade | Laboratório | SP | Sudeste | 0 | 1 dia | 1 | 24 | 0 | estabilidade
177 | 0.55 | 337 | 185.35 | 8 | 25 | 0 | 0.6 | CP II E 40 | 7 dias úmida / 56 dias ar 50% umidade | Laboratório | SP | Sudeste | 20 | 3 dias | 3 | 72 | 20 | expansao
177 | 0.55 | 337 | 185.35 | 8 | 25 | 0 | 0.6 | CP II E 40 | 7 dias úmida / 56 dias ar 50% umidade | Laboratório | SP | Sudeste | 50 | 7 dias | 7 | 168 | 50 | expansao
177 | 0.55 | 337 | 185.35 | 8 | 25 | 0 | 0.6 | CP II E 40 | 7 dias úmida / 56 dias ar 50% umidade | Laboratório | SP | Sudeste | -110 | 14 dias | 14 | 336 | 110 | retracao
177 | 0.55 | 337 | 185.35 | 8 | 25 | 0 | 0.6 | CP II E 40 | 7 dias úmida / 56 dias ar 50% umidade | Laboratório | SP | Sudeste | -270 | 28 dias | 28 | 672 | 270 | retracao
177 | 0.55 | 337 | 185.35 | 8 | 25 | 0 | 0.6 | CP II E 40 | 7 dias úmida / 56 dias ar 50% umidade | Laboratório | SP | Sudeste | -360 | 56 dias | 56 | 1344 | 360 | retracao
178 | 0.55 | 336 | 184.8 | 15 | 0 | 4 | 0.6 | CP II E 40 | 7 dias úmida / 56 dias ar 50% umidade | Não informado | SP | Sudeste | 0 | 12 h | 0.5 | 12 | 0 | estabilidade
178 | 0.55 | 336 | 184.8 | 15 | 0 | 4 | 0.6 | CP II E 40 | 7 dias úmida / 56 dias ar 50% umidade | Não informado | SP | Sudeste | 30 | 1 dia | 1 | 24 | 30 | expansao
178 | 0.55 | 336 | 184.8 | 15 | 0 | 4 | 0.6 | CP II E 40 | 7 dias úmida / 56 dias ar 50% umidade | Não informado | SP | Sudeste | 80 | 3 dias | 3 | 72 | 80 | expansao
178 | 0.55 | 336 | 184.8 | 15 | 0 | 4 | 0.6 | CP II E 40 | 7 dias úmida / 56 dias ar 50% umidade | Não informado | SP | Sudeste | 150 | 7 dias | 7 | 168 | 150 | expansao
178 | 0.55 | 336 | 184.8 | 15 | 0 | 4 | 0.6 | CP II E 40 | 7 dias úmida / 56 dias ar 50% umidade | Não informado | SP | Sudeste | -40 | 14 dias | 14 | 336 | 40 | retracao
178 | 0.55 | 336 | 184.8 | 15 | 0 | 4 | 0.6 | CP II E 40 | 7 dias úmida / 56 dias ar 50% umidade | Não informado | SP | Sudeste | -110 | 28 dias | 28 | 672 | 110 | retracao
178 | 0.55 | 336 | 184.8 | 15 | 0 | 4 | 0.6 | CP II E 40 | 7 dias úmida / 56 dias ar 50% umidade | Não informado | SP | Sudeste | -250 | 56 dias | 56 | 1344 | 250 | retracao
179 | 0.54 | 350 | 189 | 12.5 | 0 | 5.5 | 0.6 | CP V ARI RS | 7 dias úmida / 56 dias ar 50% umidade | Não informado | SP | Sudeste | 0 | 12 h | 0.5 | 12 | 0 | estabilidade
179 | 0.54 | 350 | 189 | 12.5 | 0 | 5.5 | 0.6 | CP V ARI RS | 7 dias úmida / 56 dias ar 50% umidade | Não informado | SP | Sudeste | 100 | 1 dia | 1 | 24 | 100 | expansao
179 | 0.54 | 350 | 189 | 12.5 | 0 | 5.5 | 0.6 | CP V ARI RS | 7 dias úmida / 56 dias ar 50% umidade | Não informado | SP | Sudeste | 160 | 3 dias | 3 | 72 | 160 | expansao
179 | 0.54 | 350 | 189 | 12.5 | 0 | 5.5 | 0.6 | CP V ARI RS | 7 dias úmida / 56 dias ar 50% umidade | Não informado | SP | Sudeste | 190 | 7 dias | 7 | 168 | 190 | expansao
179 | 0.54 | 350 | 189 | 12.5 | 0 | 5.5 | 0.6 | CP V ARI RS | 7 dias úmida / 56 dias ar 50% umidade | Não informado | SP | Sudeste | -70 | 14 dias | 14 | 336 | 70 | retracao
179 | 0.54 | 350 | 189 | 12.5 | 0 | 5.5 | 0.6 | CP V ARI RS | 7 dias úmida / 56 dias ar 50% umidade | Não informado | SP | Sudeste | -130 | 28 dias | 28 | 672 | 130 | retracao
179 | 0.54 | 350 | 189 | 12.5 | 0 | 5.5 | 0.6 | CP V ARI RS | 7 dias úmida / 56 dias ar 50% umidade | Não informado | SP | Sudeste | -240 | 56 dias | 56 | 1344 | 240 | retracao
180 | 0.54 | 344 | 185.76 | 10 | 0 | 2.236 | 0 | CP II E 40 | 7 dias úmida / 56 dias ar 50% umidade | Não informado | SP | Sudeste | 0 | 12 h | 0.5 | 12 | 0 | estabilidade
180 | 0.54 | 344 | 185.76 | 10 | 0 | 2.236 | 0 | CP II E 40 | 7 dias úmida / 56 dias ar 50% umidade | Não informado | SP | Sudeste | 50 | 1 dia | 1 | 24 | 50 | expansao
180 | 0.54 | 344 | 185.76 | 10 | 0 | 2.236 | 0 | CP II E 40 | 7 dias úmida / 56 dias ar 50% umidade | Não informado | SP | Sudeste | 120 | 3 dias | 3 | 72 | 120 | expansao
180 | 0.54 | 344 | 185.76 | 10 | 0 | 2.236 | 0 | CP II E 40 | 7 dias úmida / 56 dias ar 50% umidade | Não informado | SP | Sudeste | 70 | 7 dias | 7 | 168 | 70 | expansao
180 | 0.54 | 344 | 185.76 | 10 | 0 | 2.236 | 0 | CP II E 40 | 7 dias úmida / 56 dias ar 50% umidade | Não informado | SP | Sudeste | -50 | 14 dias | 14 | 336 | 50 | retracao
180 | 0.54 | 344 | 185.76 | 10 | 0 | 2.236 | 0 | CP II E 40 | 7 dias úmida / 56 dias ar 50% umidade | Não informado | SP | Sudeste | -160 | 28 dias | 28 | 672 | 160 | retracao
180 | 0.54 | 344 | 185.76 | 10 | 0 | 2.236 | 0 | CP II E 40 | 7 dias úmida / 56 dias ar 50% umidade | Não informado | SP | Sudeste | -230 | 56 dias | 56 | 1344 | 230 | retracao
181 | 0.55 | 337 | 185.35 | 15 | 0 | 5.5 | 0.6 | CP V ARI RS | 7 dias úmida / 56 dias ar 50% umidade | Não informado | SP | Sudeste | 0 | 12 h | 0.5 | 12 | 0 | estabilidade
181 | 0.55 | 337 | 185.35 | 15 | 0 | 5.5 | 0.6 | CP V ARI RS | 7 dias úmida / 56 dias ar 50% umidade | Não informado | SP | Sudeste | 50 | 1 dia | 1 | 24 | 50 | expansao
181 | 0.55 | 337 | 185.35 | 15 | 0 | 5.5 | 0.6 | CP V ARI RS | 7 dias úmida / 56 dias ar 50% umidade | Não informado | SP | Sudeste | 110 | 3 dias | 3 | 72 | 110 | expansao
181 | 0.55 | 337 | 185.35 | 15 | 0 | 5.5 | 0.6 | CP V ARI RS | 7 dias úmida / 56 dias ar 50% umidade | Não informado | SP | Sudeste | 140 | 7 dias | 7 | 168 | 140 | expansao
181 | 0.55 | 337 | 185.35 | 15 | 0 | 5.5 | 0.6 | CP V ARI RS | 7 dias úmida / 56 dias ar 50% umidade | Não informado | SP | Sudeste | -50 | 14 dias | 14 | 336 | 50 | retracao
181 | 0.55 | 337 | 185.35 | 15 | 0 | 5.5 | 0.6 | CP V ARI RS | 7 dias úmida / 56 dias ar 50% umidade | Não informado | SP | Sudeste | -140 | 28 dias | 28 | 672 | 140 | retracao
181 | 0.55 | 337 | 185.35 | 15 | 0 | 5.5 | 0.6 | CP V ARI RS | 7 dias úmida / 56 dias ar 50% umidade | Não informado | SP | Sudeste | -230 | 56 dias | 56 | 1344 | 230 | retracao
182 | 0.51 | 370 | 188.7 | 10 | 0 | 6 | 0.6 | CP V ARI | 7 dias úmida / 56 dias ar 50% umidade | Laboratório | SP | Sudeste | 0 | 12 h | 0.5 | 12 | 0 | estabilidade
182 | 0.51 | 370 | 188.7 | 10 | 0 | 6 | 0.6 | CP V ARI | 7 dias úmida / 56 dias ar 50% umidade | Laboratório | SP | Sudeste | 50 | 1 dia | 1 | 24 | 50 | expansao
182 | 0.51 | 370 | 188.7 | 10 | 0 | 6 | 0.6 | CP V ARI | 7 dias úmida / 56 dias ar 50% umidade | Laboratório | SP | Sudeste | 80 | 3 dias | 3 | 72 | 80 | expansao
182 | 0.51 | 370 | 188.7 | 10 | 0 | 6 | 0.6 | CP V ARI | 7 dias úmida / 56 dias ar 50% umidade | Laboratório | SP | Sudeste | 100 | 7 dias | 7 | 168 | 100 | expansao
182 | 0.51 | 370 | 188.7 | 10 | 0 | 6 | 0.6 | CP V ARI | 7 dias úmida / 56 dias ar 50% umidade | Laboratório | SP | Sudeste | -50 | 14 dias | 14 | 336 | 50 | retracao
182 | 0.51 | 370 | 188.7 | 10 | 0 | 6 | 0.6 | CP V ARI | 7 dias úmida / 56 dias ar 50% umidade | Laboratório | SP | Sudeste | -120 | 28 dias | 28 | 672 | 120 | retracao
182 | 0.51 | 370 | 188.7 | 10 | 0 | 6 | 0.6 | CP V ARI | 7 dias úmida / 56 dias ar 50% umidade | Laboratório | SP | Sudeste | -230 | 56 dias | 56 | 1344 | 230 | retracao
183 | 0.51 | 373 | 190.23 | 15 | 0 | 0 | 0 | CP V ARI RS | 7 dias úmida / 56 dias ar 50% umidade | Não informado | MG | Sudeste | 0 | 12 h | 0.5 | 12 | 0 | estabilidade
183 | 0.51 | 373 | 190.23 | 15 | 0 | 0 | 0 | CP V ARI RS | 7 dias úmida / 56 dias ar 50% umidade | Não informado | MG | Sudeste | 40 | 1 dia | 1 | 24 | 40 | expansao
183 | 0.51 | 373 | 190.23 | 15 | 0 | 0 | 0 | CP V ARI RS | 7 dias úmida / 56 dias ar 50% umidade | Não informado | MG | Sudeste | 70 | 3 dias | 3 | 72 | 70 | expansao
183 | 0.51 | 373 | 190.23 | 15 | 0 | 0 | 0 | CP V ARI RS | 7 dias úmida / 56 dias ar 50% umidade | Não informado | MG | Sudeste | 110 | 7 dias | 7 | 168 | 110 | expansao
183 | 0.51 | 373 | 190.23 | 15 | 0 | 0 | 0 | CP V ARI RS | 7 dias úmida / 56 dias ar 50% umidade | Não informado | MG | Sudeste | -30 | 14 dias | 14 | 336 | 30 | retracao
183 | 0.51 | 373 | 190.23 | 15 | 0 | 0 | 0 | CP V ARI RS | 7 dias úmida / 56 dias ar 50% umidade | Não informado | MG | Sudeste | -110 | 28 dias | 28 | 672 | 110 | retracao
183 | 0.51 | 373 | 190.23 | 15 | 0 | 0 | 0 | CP V ARI RS | 7 dias úmida / 56 dias ar 50% umidade | Não informado | MG | Sudeste | -230 | 56 dias | 56 | 1344 | 230 | retracao
184 | 0.55 | 336 | 184.8 | 15 | 25 | 0 | 0.6 | CP II E 40 | 7 dias úmida / 56 dias ar 50% umidade | Não informado | SP | Sudeste | 0 | 12 h | 0.5 | 12 | 0 | estabilidade
184 | 0.55 | 336 | 184.8 | 15 | 25 | 0 | 0.6 | CP II E 40 | 7 dias úmida / 56 dias ar 50% umidade | Não informado | SP | Sudeste | 50 | 1 dia | 1 | 24 | 50 | expansao
184 | 0.55 | 336 | 184.8 | 15 | 25 | 0 | 0.6 | CP II E 40 | 7 dias úmida / 56 dias ar 50% umidade | Não informado | SP | Sudeste | 120 | 3 dias | 3 | 72 | 120 | expansao
184 | 0.55 | 336 | 184.8 | 15 | 25 | 0 | 0.6 | CP II E 40 | 7 dias úmida / 56 dias ar 50% umidade | Não informado | SP | Sudeste | 160 | 7 dias | 7 | 168 | 160 | expansao
184 | 0.55 | 336 | 184.8 | 15 | 25 | 0 | 0.6 | CP II E 40 | 7 dias úmida / 56 dias ar 50% umidade | Não informado | SP | Sudeste | -10 | 14 dias | 14 | 336 | 10 | retracao
184 | 0.55 | 336 | 184.8 | 15 | 25 | 0 | 0.6 | CP II E 40 | 7 dias úmida / 56 dias ar 50% umidade | Não informado | SP | Sudeste | -80 | 28 dias | 28 | 672 | 80 | retracao
184 | 0.55 | 336 | 184.8 | 15 | 25 | 0 | 0.6 | CP II E 40 | 7 dias úmida / 56 dias ar 50% umidade | Não informado | SP | Sudeste | -220 | 56 dias | 56 | 1344 | 220 | retracao
185 | 0.54 | 340 | 183.6 | 10 | 25 | 0 | 0.6 | CP II F 40 | 7 dias úmida / 56 dias ar 50% umidade | Laboratório | SP | Sudeste | 0 | 12 h | 0.5 | 12 | 0 | estabilidade
185 | 0.54 | 340 | 183.6 | 10 | 25 | 0 | 0.6 | CP II F 40 | 7 dias úmida / 56 dias ar 50% umidade | Laboratório | SP | Sudeste | 60 | 1 dia | 1 | 24 | 60 | expansao
185 | 0.54 | 340 | 183.6 | 10 | 25 | 0 | 0.6 | CP II F 40 | 7 dias úmida / 56 dias ar 50% umidade | Laboratório | SP | Sudeste | 90 | 3 dias | 3 | 72 | 90 | expansao
185 | 0.54 | 340 | 183.6 | 10 | 25 | 0 | 0.6 | CP II F 40 | 7 dias úmida / 56 dias ar 50% umidade | Laboratório | SP | Sudeste | 130 | 7 dias | 7 | 168 | 130 | expansao
185 | 0.54 | 340 | 183.6 | 10 | 25 | 0 | 0.6 | CP II F 40 | 7 dias úmida / 56 dias ar 50% umidade | Laboratório | SP | Sudeste | -20 | 14 dias | 14 | 336 | 20 | retracao
185 | 0.54 | 340 | 183.6 | 10 | 25 | 0 | 0.6 | CP II F 40 | 7 dias úmida / 56 dias ar 50% umidade | Laboratório | SP | Sudeste | -110 | 28 dias | 28 | 672 | 110 | retracao
185 | 0.54 | 340 | 183.6 | 10 | 25 | 0 | 0.6 | CP II F 40 | 7 dias úmida / 56 dias ar 50% umidade | Laboratório | SP | Sudeste | -220 | 56 dias | 56 | 1344 | 220 | retracao
186 | 0.55 | 336 | 184.8 | 0 | 0 | 5.5 | 0.6 | CP II E 40 | 7 dias úmida / 56 dias ar 50% umidade | Não informado | SP | Sudeste | 0 | 12 h | 0.5 | 12 | 0 | estabilidade
186 | 0.55 | 336 | 184.8 | 0 | 0 | 5.5 | 0.6 | CP II E 40 | 7 dias úmida / 56 dias ar 50% umidade | Não informado | SP | Sudeste | -40 | 1 dia | 1 | 24 | 40 | retracao
186 | 0.55 | 336 | 184.8 | 0 | 0 | 5.5 | 0.6 | CP II E 40 | 7 dias úmida / 56 dias ar 50% umidade | Não informado | SP | Sudeste | -80 | 3 dias | 3 | 72 | 80 | retracao
186 | 0.55 | 336 | 184.8 | 0 | 0 | 5.5 | 0.6 | CP II E 40 | 7 dias úmida / 56 dias ar 50% umidade | Não informado | SP | Sudeste | -120 | 7 dias | 7 | 168 | 120 | retracao
186 | 0.55 | 336 | 184.8 | 0 | 0 | 5.5 | 0.6 | CP II E 40 | 7 dias úmida / 56 dias ar 50% umidade | Não informado | SP | Sudeste | -180 | 14 dias | 14 | 336 | 180 | retracao
186 | 0.55 | 336 | 184.8 | 0 | 0 | 5.5 | 0.6 | CP II E 40 | 7 dias úmida / 56 dias ar 50% umidade | Não informado | SP | Sudeste | -260 | 28 dias | 28 | 672 | 260 | retracao
186 | 0.55 | 336 | 184.8 | 0 | 0 | 5.5 | 0.6 | CP II E 40 | 7 dias úmida / 56 dias ar 50% umidade | Não informado | SP | Sudeste | -380 | 56 dias | 56 | 1344 | 380 | retracao
187 | 0.56 | 340 | 190.4 | 12 | 0 | 0 | 0.6 | CP II E | 7 dias úmida / 56 dias ar 50% umidade | Não informado | PA | Norte | 0 | 12 h | 0.5 | 12 | 0 | estabilidade
187 | 0.56 | 340 | 190.4 | 12 | 0 | 0 | 0.6 | CP II E | 7 dias úmida / 56 dias ar 50% umidade | Não informado | PA | Norte | 30 | 1 dia | 1 | 24 | 30 | expansao
187 | 0.56 | 340 | 190.4 | 12 | 0 | 0 | 0.6 | CP II E | 7 dias úmida / 56 dias ar 50% umidade | Não informado | PA | Norte | 80 | 3 dias | 3 | 72 | 80 | expansao
187 | 0.56 | 340 | 190.4 | 12 | 0 | 0 | 0.6 | CP II E | 7 dias úmida / 56 dias ar 50% umidade | Não informado | PA | Norte | 120 | 7 dias | 7 | 168 | 120 | expansao
187 | 0.56 | 340 | 190.4 | 12 | 0 | 0 | 0.6 | CP II E | 7 dias úmida / 56 dias ar 50% umidade | Não informado | PA | Norte | -30 | 14 dias | 14 | 336 | 30 | retracao
187 | 0.56 | 340 | 190.4 | 12 | 0 | 0 | 0.6 | CP II E | 7 dias úmida / 56 dias ar 50% umidade | Não informado | PA | Norte | -120 | 28 dias | 28 | 672 | 120 | retracao
187 | 0.56 | 340 | 190.4 | 12 | 0 | 0 | 0.6 | CP II E | 7 dias úmida / 56 dias ar 50% umidade | Não informado | PA | Norte | -210 | 56 dias | 56 | 1344 | 210 | retracao
188 | 0.62 | 311 | 192.82 | 10 | 25 | 0 | 0 | CP II F 40 | 7 dias úmida / 56 dias ar 50% umidade | Laboratório | BA | Nordeste | 0 | 12 h | 0.5 | 12 | 0 | estabilidade
188 | 0.62 | 311 | 192.82 | 10 | 25 | 0 | 0 | CP II F 40 | 7 dias úmida / 56 dias ar 50% umidade | Laboratório | BA | Nordeste | 30 | 1 dia | 1 | 24 | 30 | expansao
188 | 0.62 | 311 | 192.82 | 10 | 25 | 0 | 0 | CP II F 40 | 7 dias úmida / 56 dias ar 50% umidade | Laboratório | BA | Nordeste | 40 | 3 dias | 3 | 72 | 40 | expansao
188 | 0.62 | 311 | 192.82 | 10 | 25 | 0 | 0 | CP II F 40 | 7 dias úmida / 56 dias ar 50% umidade | Laboratório | BA | Nordeste | 60 | 7 dias | 7 | 168 | 60 | expansao
188 | 0.62 | 311 | 192.82 | 10 | 25 | 0 | 0 | CP II F 40 | 7 dias úmida / 56 dias ar 50% umidade | Laboratório | BA | Nordeste | -40 | 14 dias | 14 | 336 | 40 | retracao
188 | 0.62 | 311 | 192.82 | 10 | 25 | 0 | 0 | CP II F 40 | 7 dias úmida / 56 dias ar 50% umidade | Laboratório | BA | Nordeste | -90 | 28 dias | 28 | 672 | 90 | retracao
188 | 0.62 | 311 | 192.82 | 10 | 25 | 0 | 0 | CP II F 40 | 7 dias úmida / 56 dias ar 50% umidade | Laboratório | BA | Nordeste | -200 | 56 dias | 56 | 1344 | 200 | retracao
189 | 0.51 | 424 | 216.24 | 0 | 0 | 0 | 0 | CP V ARI | 7 dias úmida / 56 dias ar 50% umidade | Não informado | RN | Nordeste | 0 | 12 h | 0.5 | 12 | 0 | estabilidade
189 | 0.51 | 424 | 216.24 | 0 | 0 | 0 | 0 | CP V ARI | 7 dias úmida / 56 dias ar 50% umidade | Não informado | RN | Nordeste | 10 | 1 dia | 1 | 24 | 10 | expansao
189 | 0.51 | 424 | 216.24 | 0 | 0 | 0 | 0 | CP V ARI | 7 dias úmida / 56 dias ar 50% umidade | Não informado | RN | Nordeste | 40 | 3 dias | 3 | 72 | 40 | expansao
189 | 0.51 | 424 | 216.24 | 0 | 0 | 0 | 0 | CP V ARI | 7 dias úmida / 56 dias ar 50% umidade | Não informado | RN | Nordeste | 70 | 7 dias | 7 | 168 | 70 | expansao
189 | 0.51 | 424 | 216.24 | 0 | 0 | 0 | 0 | CP V ARI | 7 dias úmida / 56 dias ar 50% umidade | Não informado | RN | Nordeste | -90 | 14 dias | 14 | 336 | 90 | retracao
189 | 0.51 | 424 | 216.24 | 0 | 0 | 0 | 0 | CP V ARI | 7 dias úmida / 56 dias ar 50% umidade | Não informado | RN | Nordeste | -240 | 28 dias | 28 | 672 | 240 | retracao
189 | 0.51 | 424 | 216.24 | 0 | 0 | 0 | 0 | CP V ARI | 7 dias úmida / 56 dias ar 50% umidade | Não informado | RN | Nordeste | -380 | 56 dias | 56 | 1344 | 380 | retracao
190 | 0.54 | 344 | 185.76 | 0 | 0 | 5.5 | 0.6 | CP II E 40 | 7 dias úmida / 56 dias ar 50% umidade | Laboratório | SP | Sudeste | 0 | 12 h | 0.5 | 12 | 0 | estabilidade
190 | 0.54 | 344 | 185.76 | 0 | 0 | 5.5 | 0.6 | CP II E 40 | 7 dias úmida / 56 dias ar 50% umidade | Laboratório | SP | Sudeste | -20 | 1 dia | 1 | 24 | 20 | retracao
190 | 0.54 | 344 | 185.76 | 0 | 0 | 5.5 | 0.6 | CP II E 40 | 7 dias úmida / 56 dias ar 50% umidade | Laboratório | SP | Sudeste | -60 | 3 dias | 3 | 72 | 60 | retracao
190 | 0.54 | 344 | 185.76 | 0 | 0 | 5.5 | 0.6 | CP II E 40 | 7 dias úmida / 56 dias ar 50% umidade | Laboratório | SP | Sudeste | -80 | 7 dias | 7 | 168 | 80 | retracao
190 | 0.54 | 344 | 185.76 | 0 | 0 | 5.5 | 0.6 | CP II E 40 | 7 dias úmida / 56 dias ar 50% umidade | Laboratório | SP | Sudeste | -160 | 14 dias | 14 | 336 | 160 | retracao
190 | 0.54 | 344 | 185.76 | 0 | 0 | 5.5 | 0.6 | CP II E 40 | 7 dias úmida / 56 dias ar 50% umidade | Laboratório | SP | Sudeste | -250 | 28 dias | 28 | 672 | 250 | retracao
190 | 0.54 | 344 | 185.76 | 0 | 0 | 5.5 | 0.6 | CP II E 40 | 7 dias úmida / 56 dias ar 50% umidade | Laboratório | SP | Sudeste | -350 | 56 dias | 56 | 1344 | 350 | retracao
191 | 0.55 | 332 | 182.6 | 25 |  | 0 | 0.6 | CP III RS | 7 dias úmida / 56 dias ar 50% umidade | Não informado | RJ | Sudeste | 0 | 12 h | 0.5 | 12 | 0 | estabilidade
191 | 0.55 | 332 | 182.6 | 25 |  | 0 | 0.6 | CP III RS | 7 dias úmida / 56 dias ar 50% umidade | Não informado | RJ | Sudeste | 20 | 1 dia | 1 | 24 | 20 | expansao
191 | 0.55 | 332 | 182.6 | 25 |  | 0 | 0.6 | CP III RS | 7 dias úmida / 56 dias ar 50% umidade | Não informado | RJ | Sudeste | 60 | 3 dias | 3 | 72 | 60 | expansao
191 | 0.55 | 332 | 182.6 | 25 |  | 0 | 0.6 | CP III RS | 7 dias úmida / 56 dias ar 50% umidade | Não informado | RJ | Sudeste | 90 | 7 dias | 7 | 168 | 90 | expansao
191 | 0.55 | 332 | 182.6 | 25 |  | 0 | 0.6 | CP III RS | 7 dias úmida / 56 dias ar 50% umidade | Não informado | RJ | Sudeste | -30 | 14 dias | 14 | 336 | 30 | retracao
191 | 0.55 | 332 | 182.6 | 25 |  | 0 | 0.6 | CP III RS | 7 dias úmida / 56 dias ar 50% umidade | Não informado | RJ | Sudeste | -110 | 28 dias | 28 | 672 | 110 | retracao
191 | 0.55 | 332 | 182.6 | 25 |  | 0 | 0.6 | CP III RS | 7 dias úmida / 56 dias ar 50% umidade | Não informado | RJ | Sudeste | -250 | 56 dias | 56 | 1344 | 250 | retracao
192 | 0.55 | 332 | 182.6 | 25 | 0 | 0 | 0.6 | CP III RS | 7 dias úmida / 56 dias ar 50% umidade | Não informado | RJ | Sudeste | 0 | 12 h | 0.5 | 12 | 0 | estabilidade
192 | 0.55 | 332 | 182.6 | 25 | 0 | 0 | 0.6 | CP III RS | 7 dias úmida / 56 dias ar 50% umidade | Não informado | RJ | Sudeste | 220 | 1 dia | 1 | 24 | 220 | expansao
192 | 0.55 | 332 | 182.6 | 25 | 0 | 0 | 0.6 | CP III RS | 7 dias úmida / 56 dias ar 50% umidade | Não informado | RJ | Sudeste | 420 | 3 dias | 3 | 72 | 420 | expansao
192 | 0.55 | 332 | 182.6 | 25 | 0 | 0 | 0.6 | CP III RS | 7 dias úmida / 56 dias ar 50% umidade | Não informado | RJ | Sudeste | 620 | 7 dias | 7 | 168 | 620 | expansao
192 | 0.55 | 332 | 182.6 | 25 | 0 | 0 | 0.6 | CP III RS | 7 dias úmida / 56 dias ar 50% umidade | Não informado | RJ | Sudeste | 440 | 14 dias | 14 | 336 | 440 | expansao
192 | 0.55 | 332 | 182.6 | 25 | 0 | 0 | 0.6 | CP III RS | 7 dias úmida / 56 dias ar 50% umidade | Não informado | RJ | Sudeste | 270 | 28 dias | 28 | 672 | 270 | expansao
192 | 0.55 | 332 | 182.6 | 25 | 0 | 0 | 0.6 | CP III RS | 7 dias úmida / 56 dias ar 50% umidade | Não informado | RJ | Sudeste | 140 | 56 dias | 56 | 1344 | 140 | expansao
193 | 0.55 | 332 | 182.6 | 30 |  | 0 | 0.6 | CP III RS | 7 dias úmida / 56 dias ar 50% umidade | Não informado | RJ | Sudeste | 0 | 12 h | 0.5 | 12 | 0 | estabilidade
193 | 0.55 | 332 | 182.6 | 30 |  | 0 | 0.6 | CP III RS | 7 dias úmida / 56 dias ar 50% umidade | Não informado | RJ | Sudeste | 160 | 1 dia | 1 | 24 | 160 | expansao
193 | 0.55 | 332 | 182.6 | 30 |  | 0 | 0.6 | CP III RS | 7 dias úmida / 56 dias ar 50% umidade | Não informado | RJ | Sudeste | 380 | 3 dias | 3 | 72 | 380 | expansao
193 | 0.55 | 332 | 182.6 | 30 |  | 0 | 0.6 | CP III RS | 7 dias úmida / 56 dias ar 50% umidade | Não informado | RJ | Sudeste | 760 | 7 dias | 7 | 168 | 760 | expansao
193 | 0.55 | 332 | 182.6 | 30 |  | 0 | 0.6 | CP III RS | 7 dias úmida / 56 dias ar 50% umidade | Não informado | RJ | Sudeste | 610 | 14 dias | 14 | 336 | 610 | expansao
193 | 0.55 | 332 | 182.6 | 30 |  | 0 | 0.6 | CP III RS | 7 dias úmida / 56 dias ar 50% umidade | Não informado | RJ | Sudeste | 370 | 28 dias | 28 | 672 | 370 | expansao
193 | 0.55 | 332 | 182.6 | 30 |  | 0 | 0.6 | CP III RS | 7 dias úmida / 56 dias ar 50% umidade | Não informado | RJ | Sudeste | 70 | 56 dias | 56 | 1344 | 70 | expansao
194 | 0.55 | 332 | 182.6 | 30 | 0 | 0 | 0.6 | CP III RS | 7 dias úmida / 56 dias ar 50% umidade | Não informado | RJ | Sudeste | 0 | 12 h | 0.5 | 12 | 0 | estabilidade
194 | 0.55 | 332 | 182.6 | 30 | 0 | 0 | 0.6 | CP III RS | 7 dias úmida / 56 dias ar 50% umidade | Não informado | RJ | Sudeste | 220 | 1 dia | 1 | 24 | 220 | expansao
194 | 0.55 | 332 | 182.6 | 30 | 0 | 0 | 0.6 | CP III RS | 7 dias úmida / 56 dias ar 50% umidade | Não informado | RJ | Sudeste | 700 | 3 dias | 3 | 72 | 700 | expansao
194 | 0.55 | 332 | 182.6 | 30 | 0 | 0 | 0.6 | CP III RS | 7 dias úmida / 56 dias ar 50% umidade | Não informado | RJ | Sudeste | 910 | 7 dias | 7 | 168 | 910 | expansao
194 | 0.55 | 332 | 182.6 | 30 | 0 | 0 | 0.6 | CP III RS | 7 dias úmida / 56 dias ar 50% umidade | Não informado | RJ | Sudeste | 720 | 14 dias | 14 | 336 | 720 | expansao
194 | 0.55 | 332 | 182.6 | 30 | 0 | 0 | 0.6 | CP III RS | 7 dias úmida / 56 dias ar 50% umidade | Não informado | RJ | Sudeste | 430 | 28 dias | 28 | 672 | 430 | expansao
194 | 0.55 | 332 | 182.6 | 30 | 0 | 0 | 0.6 | CP III RS | 7 dias úmida / 56 dias ar 50% umidade | Não informado | RJ | Sudeste | 120 | 56 dias | 56 | 1344 | 120 | expansao
195 | 0.456 | 390 | 177.84 | 0 | 25 | 5.65 | 0 | CP II Z 32 | 7 dias úmida / 56 dias ar 50% umidade | Laboratório | RS | Sul | 0 | 12 h | 0.5 | 12 | 0 | estabilidade
195 | 0.456 | 390 | 177.84 | 0 | 25 | 5.65 | 0 | CP II Z 32 | 7 dias úmida / 56 dias ar 50% umidade | Laboratório | RS | Sul | 0 | 1 dia | 1 | 24 | 0 | estabilidade
195 | 0.456 | 390 | 177.84 | 0 | 25 | 5.65 | 0 | CP II Z 32 | 7 dias úmida / 56 dias ar 50% umidade | Laboratório | RS | Sul | 130 | 3 dias | 3 | 72 | 130 | expansao
195 | 0.456 | 390 | 177.84 | 0 | 25 | 5.65 | 0 | CP II Z 32 | 7 dias úmida / 56 dias ar 50% umidade | Laboratório | RS | Sul | 140 | 7 dias | 7 | 168 | 140 | expansao
195 | 0.456 | 390 | 177.84 | 0 | 25 | 5.65 | 0 | CP II Z 32 | 7 dias úmida / 56 dias ar 50% umidade | Laboratório | RS | Sul | -30 | 14 dias | 14 | 336 | 30 | retracao
195 | 0.456 | 390 | 177.84 | 0 | 25 | 5.65 | 0 | CP II Z 32 | 7 dias úmida / 56 dias ar 50% umidade | Laboratório | RS | Sul | -100 | 28 dias | 28 | 672 | 100 | retracao
195 | 0.456 | 390 | 177.84 | 0 | 25 | 5.65 | 0 | CP II Z 32 | 7 dias úmida / 56 dias ar 50% umidade | Laboratório | RS | Sul | -230 | 56 dias | 56 | 1344 | 230 | retracao
196 | 0.62 | 311 | 192.82 | 10 | 25 | 0 | 0 | CP II F 40 | 7 dias úmida / 56 dias ar 50% umidade | Não informado | BA | Nordeste | 0 | 12 h | 0.5 | 12 | 0 | estabilidade
196 | 0.62 | 311 | 192.82 | 10 | 25 | 0 | 0 | CP II F 40 | 7 dias úmida / 56 dias ar 50% umidade | Não informado | BA | Nordeste | 30 | 1 dia | 1 | 24 | 30 | expansao
196 | 0.62 | 311 | 192.82 | 10 | 25 | 0 | 0 | CP II F 40 | 7 dias úmida / 56 dias ar 50% umidade | Não informado | BA | Nordeste | 40 | 3 dias | 3 | 72 | 40 | expansao
196 | 0.62 | 311 | 192.82 | 10 | 25 | 0 | 0 | CP II F 40 | 7 dias úmida / 56 dias ar 50% umidade | Não informado | BA | Nordeste | 60 | 7 dias | 7 | 168 | 60 | expansao
196 | 0.62 | 311 | 192.82 | 10 | 25 | 0 | 0 | CP II F 40 | 7 dias úmida / 56 dias ar 50% umidade | Não informado | BA | Nordeste | -40 | 14 dias | 14 | 336 | 40 | retracao
196 | 0.62 | 311 | 192.82 | 10 | 25 | 0 | 0 | CP II F 40 | 7 dias úmida / 56 dias ar 50% umidade | Não informado | BA | Nordeste | -90 | 28 dias | 28 | 672 | 90 | retracao
196 | 0.62 | 311 | 192.82 | 10 | 25 | 0 | 0 | CP II F 40 | 7 dias úmida / 56 dias ar 50% umidade | Não informado | BA | Nordeste | -200 | 56 dias | 56 | 1344 | 200 | retracao
197 | 0.454 | 390 | 177.06 | 0 | 25 | 5.65 | 0 | CP II Z 32 | 7 dias úmida / 56 dias ar 50% umidade | Laboratório | RS | Sul | 0 | 12 h | 0.5 | 12 | 0 | estabilidade
197 | 0.454 | 390 | 177.06 | 0 | 25 | 5.65 | 0 | CP II Z 32 | 7 dias úmida / 56 dias ar 50% umidade | Laboratório | RS | Sul | 0 | 1 dia | 1 | 24 | 0 | estabilidade
197 | 0.454 | 390 | 177.06 | 0 | 25 | 5.65 | 0 | CP II Z 32 | 7 dias úmida / 56 dias ar 50% umidade | Laboratório | RS | Sul | 70 | 3 dias | 3 | 72 | 70 | expansao
197 | 0.454 | 390 | 177.06 | 0 | 25 | 5.65 | 0 | CP II Z 32 | 7 dias úmida / 56 dias ar 50% umidade | Laboratório | RS | Sul | 80 | 7 dias | 7 | 168 | 80 | expansao
197 | 0.454 | 390 | 177.06 | 0 | 25 | 5.65 | 0 | CP II Z 32 | 7 dias úmida / 56 dias ar 50% umidade | Laboratório | RS | Sul | -80 | 14 dias | 14 | 336 | 80 | retracao
197 | 0.454 | 390 | 177.06 | 0 | 25 | 5.65 | 0 | CP II Z 32 | 7 dias úmida / 56 dias ar 50% umidade | Laboratório | RS | Sul | -150 | 28 dias | 28 | 672 | 150 | retracao
197 | 0.454 | 390 | 177.06 | 0 | 25 | 5.65 | 0 | CP II Z 32 | 7 dias úmida / 56 dias ar 50% umidade | Laboratório | RS | Sul | -220 | 56 dias | 56 | 1344 | 220 | retracao
198 | 0.456 | 390 | 177.84 | 10 | 25 | 5.65 | 0 | CP II Z 32 | 7 dias úmida / 56 dias ar 50% umidade | Laboratório | RS | Sul | 0 | 12 h | 0.5 | 12 | 0 | estabilidade
198 | 0.456 | 390 | 177.84 | 10 | 25 | 5.65 | 0 | CP II Z 32 | 7 dias úmida / 56 dias ar 50% umidade | Laboratório | RS | Sul | 0 | 1 dia | 1 | 24 | 0 | estabilidade
198 | 0.456 | 390 | 177.84 | 10 | 25 | 5.65 | 0 | CP II Z 32 | 7 dias úmida / 56 dias ar 50% umidade | Laboratório | RS | Sul | 160 | 3 dias | 3 | 72 | 160 | expansao
198 | 0.456 | 390 | 177.84 | 10 | 25 | 5.65 | 0 | CP II Z 32 | 7 dias úmida / 56 dias ar 50% umidade | Laboratório | RS | Sul | 180 | 7 dias | 7 | 168 | 180 | expansao
198 | 0.456 | 390 | 177.84 | 10 | 25 | 5.65 | 0 | CP II Z 32 | 7 dias úmida / 56 dias ar 50% umidade | Laboratório | RS | Sul | 40 | 14 dias | 14 | 336 | 40 | expansao
198 | 0.456 | 390 | 177.84 | 10 | 25 | 5.65 | 0 | CP II Z 32 | 7 dias úmida / 56 dias ar 50% umidade | Laboratório | RS | Sul | -60 | 28 dias | 28 | 672 | 60 | retracao
198 | 0.456 | 390 | 177.84 | 10 | 25 | 5.65 | 0 | CP II Z 32 | 7 dias úmida / 56 dias ar 50% umidade | Laboratório | RS | Sul | -130 | 56 dias | 56 | 1344 | 130 | retracao
199 | 0.54 | 355 | 191.7 | 0 | 25 | 0 | 0.6 | CP II F 32 | 7 dias úmida / 56 dias ar 50% umidade | Laboratório | SC | Sul | 0 | 12 h | 0.5 | 12 | 0 | estabilidade
199 | 0.54 | 355 | 191.7 | 0 | 25 | 0 | 0.6 | CP II F 32 | 7 dias úmida / 56 dias ar 50% umidade | Laboratório | SC | Sul | 130 | 1 dia | 1 | 24 | 130 | expansao
199 | 0.54 | 355 | 191.7 | 0 | 25 | 0 | 0.6 | CP II F 32 | 7 dias úmida / 56 dias ar 50% umidade | Laboratório | SC | Sul | 80 | 3 dias | 3 | 72 | 80 | expansao
199 | 0.54 | 355 | 191.7 | 0 | 25 | 0 | 0.6 | CP II F 32 | 7 dias úmida / 56 dias ar 50% umidade | Laboratório | SC | Sul | 30 | 7 dias | 7 | 168 | 30 | expansao
199 | 0.54 | 355 | 191.7 | 0 | 25 | 0 | 0.6 | CP II F 32 | 7 dias úmida / 56 dias ar 50% umidade | Laboratório | SC | Sul | -40 | 14 dias | 14 | 336 | 40 | retracao
199 | 0.54 | 355 | 191.7 | 0 | 25 | 0 | 0.6 | CP II F 32 | 7 dias úmida / 56 dias ar 50% umidade | Laboratório | SC | Sul | -150 | 28 dias | 28 | 672 | 150 | retracao
199 | 0.54 | 355 | 191.7 | 0 | 25 | 0 | 0.6 | CP II F 32 | 7 dias úmida / 56 dias ar 50% umidade | Laboratório | SC | Sul | -200 | 56 dias | 56 | 1344 | 200 | retracao
200 | 0.456 | 390 | 177.84 | 12.5 | 25 | 5.65 | 0 | CP II Z 32 | 7 dias úmida / 56 dias ar 50% umidade | Laboratório | RS | Sul | 0 | 12 h | 0.5 | 12 | 0 | estabilidade
200 | 0.456 | 390 | 177.84 | 12.5 | 25 | 5.65 | 0 | CP II Z 32 | 7 dias úmida / 56 dias ar 50% umidade | Laboratório | RS | Sul | 0 | 1 dia | 1 | 24 | 0 | estabilidade
200 | 0.456 | 390 | 177.84 | 12.5 | 25 | 5.65 | 0 | CP II Z 32 | 7 dias úmida / 56 dias ar 50% umidade | Laboratório | RS | Sul | 200 | 3 dias | 3 | 72 | 200 | expansao
200 | 0.456 | 390 | 177.84 | 12.5 | 25 | 5.65 | 0 | CP II Z 32 | 7 dias úmida / 56 dias ar 50% umidade | Laboratório | RS | Sul | 230 | 7 dias | 7 | 168 | 230 | expansao
200 | 0.456 | 390 | 177.84 | 12.5 | 25 | 5.65 | 0 | CP II Z 32 | 7 dias úmida / 56 dias ar 50% umidade | Laboratório | RS | Sul | 100 | 14 dias | 14 | 336 | 100 | expansao
200 | 0.456 | 390 | 177.84 | 12.5 | 25 | 5.65 | 0 | CP II Z 32 | 7 dias úmida / 56 dias ar 50% umidade | Laboratório | RS | Sul | -20 | 28 dias | 28 | 672 | 20 | retracao
200 | 0.456 | 390 | 177.84 | 12.5 | 25 | 5.65 | 0 | CP II Z 32 | 7 dias úmida / 56 dias ar 50% umidade | Laboratório | RS | Sul | -80 | 56 dias | 56 | 1344 | 80 | retracao
201 | 0.6 | 339 | 203.4 | 0 | 25 | 0 | 0.6 | CP II E 40 | 7 dias úmida / 56 dias ar 50% umidade | Laboratório | SP | Sudeste | 0 | 12 h | 0.5 | 12 | 0 | estabilidade
201 | 0.6 | 339 | 203.4 | 0 | 25 | 0 | 0.6 | CP II E 40 | 7 dias úmida / 56 dias ar 50% umidade | Laboratório | SP | Sudeste | 90 | 1 dia | 1 | 24 | 90 | expansao
201 | 0.6 | 339 | 203.4 | 0 | 25 | 0 | 0.6 | CP II E 40 | 7 dias úmida / 56 dias ar 50% umidade | Laboratório | SP | Sudeste | 150 | 3 dias | 3 | 72 | 150 | expansao
201 | 0.6 | 339 | 203.4 | 0 | 25 | 0 | 0.6 | CP II E 40 | 7 dias úmida / 56 dias ar 50% umidade | Laboratório | SP | Sudeste | 210 | 7 dias | 7 | 168 | 210 | expansao
201 | 0.6 | 339 | 203.4 | 0 | 25 | 0 | 0.6 | CP II E 40 | 7 dias úmida / 56 dias ar 50% umidade | Laboratório | SP | Sudeste | 40 | 14 dias | 14 | 336 | 40 | expansao
201 | 0.6 | 339 | 203.4 | 0 | 25 | 0 | 0.6 | CP II E 40 | 7 dias úmida / 56 dias ar 50% umidade | Laboratório | SP | Sudeste | -90 | 28 dias | 28 | 672 | 90 | retracao
201 | 0.6 | 339 | 203.4 | 0 | 25 | 0 | 0.6 | CP II E 40 | 7 dias úmida / 56 dias ar 50% umidade | Laboratório | SP | Sudeste | -140 | 56 dias | 56 | 1344 | 140 | retracao
202 | 0.5 | 380 | 190 | 8 | 0 | 5 | 0.6 | CP V ARI | 7 dias úmida / 56 dias ar 50% umidade | Laboratório | DF | Centro Oeste | 0 | 12 h | 0.5 | 12 | 0 | estabilidade
202 | 0.5 | 380 | 190 | 8 | 0 | 5 | 0.6 | CP V ARI | 7 dias úmida / 56 dias ar 50% umidade | Laboratório | DF | Centro Oeste | 10 | 1 dia | 1 | 24 | 10 | expansao
202 | 0.5 | 380 | 190 | 8 | 0 | 5 | 0.6 | CP V ARI | 7 dias úmida / 56 dias ar 50% umidade | Laboratório | DF | Centro Oeste | 30 | 3 dias | 3 | 72 | 30 | expansao
202 | 0.5 | 380 | 190 | 8 | 0 | 5 | 0.6 | CP V ARI | 7 dias úmida / 56 dias ar 50% umidade | Laboratório | DF | Centro Oeste | 70 | 7 dias | 7 | 168 | 70 | expansao
202 | 0.5 | 380 | 190 | 8 | 0 | 5 | 0.6 | CP V ARI | 7 dias úmida / 56 dias ar 50% umidade | Laboratório | DF | Centro Oeste | -80 | 14 dias | 14 | 336 | 80 | retracao
202 | 0.5 | 380 | 190 | 8 | 0 | 5 | 0.6 | CP V ARI | 7 dias úmida / 56 dias ar 50% umidade | Laboratório | DF | Centro Oeste | -230 | 28 dias | 28 | 672 | 230 | retracao
202 | 0.5 | 380 | 190 | 8 | 0 | 5 | 0.6 | CP V ARI | 7 dias úmida / 56 dias ar 50% umidade | Laboratório | DF | Centro Oeste | -350 | 56 dias | 56 | 1344 | 350 | retracao
203 | 0.482 | 390 | 187.98 | 15 | 25 | 5.65 | 0 | CP II Z 32 | 7 dias úmida / 56 dias ar 50% umidade | Laboratório | RS | Sul | 0 | 12 h | 0.5 | 12 | 0 | estabilidade
203 | 0.482 | 390 | 187.98 | 15 | 25 | 5.65 | 0 | CP II Z 32 | 7 dias úmida / 56 dias ar 50% umidade | Laboratório | RS | Sul | 0 | 1 dia | 1 | 24 | 0 | estabilidade
203 | 0.482 | 390 | 187.98 | 15 | 25 | 5.65 | 0 | CP II Z 32 | 7 dias úmida / 56 dias ar 50% umidade | Laboratório | RS | Sul | 230 | 3 dias | 3 | 72 | 230 | expansao
203 | 0.482 | 390 | 187.98 | 15 | 25 | 5.65 | 0 | CP II Z 32 | 7 dias úmida / 56 dias ar 50% umidade | Laboratório | RS | Sul | 260 | 7 dias | 7 | 168 | 260 | expansao
203 | 0.482 | 390 | 187.98 | 15 | 25 | 5.65 | 0 | CP II Z 32 | 7 dias úmida / 56 dias ar 50% umidade | Laboratório | RS | Sul | 150 | 14 dias | 14 | 336 | 150 | expansao
203 | 0.482 | 390 | 187.98 | 15 | 25 | 5.65 | 0 | CP II Z 32 | 7 dias úmida / 56 dias ar 50% umidade | Laboratório | RS | Sul | 40 | 28 dias | 28 | 672 | 40 | expansao
203 | 0.482 | 390 | 187.98 | 15 | 25 | 5.65 | 0 | CP II Z 32 | 7 dias úmida / 56 dias ar 50% umidade | Laboratório | RS | Sul | -20 | 56 dias | 56 | 1344 | 20 | retracao
204 | 0.54 | 355 | 191.7 | 12.5 | 25 | 0 | 0.6 | CP II F 32 | 7 dias úmida / 56 dias ar 50% umidade | Laboratório | SC | Sul | 0 | 12 h | 0.5 | 12 | 0 | estabilidade
204 | 0.54 | 355 | 191.7 | 12.5 | 25 | 0 | 0.6 | CP II F 32 | 7 dias úmida / 56 dias ar 50% umidade | Laboratório | SC | Sul | 340 | 1 dia | 1 | 24 | 340 | expansao
204 | 0.54 | 355 | 191.7 | 12.5 | 25 | 0 | 0.6 | CP II F 32 | 7 dias úmida / 56 dias ar 50% umidade | Laboratório | SC | Sul | 310 | 3 dias | 3 | 72 | 310 | expansao
204 | 0.54 | 355 | 191.7 | 12.5 | 25 | 0 | 0.6 | CP II F 32 | 7 dias úmida / 56 dias ar 50% umidade | Laboratório | SC | Sul | 310 | 7 dias | 7 | 168 | 310 | expansao
204 | 0.54 | 355 | 191.7 | 12.5 | 25 | 0 | 0.6 | CP II F 32 | 7 dias úmida / 56 dias ar 50% umidade | Laboratório | SC | Sul | 250 | 14 dias | 14 | 336 | 250 | expansao
204 | 0.54 | 355 | 191.7 | 12.5 | 25 | 0 | 0.6 | CP II F 32 | 7 dias úmida / 56 dias ar 50% umidade | Laboratório | SC | Sul | 140 | 28 dias | 28 | 672 | 140 | expansao
204 | 0.54 | 355 | 191.7 | 12.5 | 25 | 0 | 0.6 | CP II F 32 | 7 dias úmida / 56 dias ar 50% umidade | Laboratório | SC | Sul | 110 | 56 dias | 56 | 1344 | 110 | expansao
205 | 0.54 | 355 | 191.7 | 15 | 25 | 0 | 0.6 | CP II F 32 | 7 dias úmida / 56 dias ar 50% umidade | Laboratório | SC | Sul | 0 | 12 h | 0.5 | 12 | 0 | estabilidade
205 | 0.54 | 355 | 191.7 | 15 | 25 | 0 | 0.6 | CP II F 32 | 7 dias úmida / 56 dias ar 50% umidade | Laboratório | SC | Sul | 410 | 1 dia | 1 | 24 | 410 | expansao
205 | 0.54 | 355 | 191.7 | 15 | 25 | 0 | 0.6 | CP II F 32 | 7 dias úmida / 56 dias ar 50% umidade | Laboratório | SC | Sul | 400 | 3 dias | 3 | 72 | 400 | expansao
205 | 0.54 | 355 | 191.7 | 15 | 25 | 0 | 0.6 | CP II F 32 | 7 dias úmida / 56 dias ar 50% umidade | Laboratório | SC | Sul | 400 | 7 dias | 7 | 168 | 400 | expansao
205 | 0.54 | 355 | 191.7 | 15 | 25 | 0 | 0.6 | CP II F 32 | 7 dias úmida / 56 dias ar 50% umidade | Laboratório | SC | Sul | 370 | 14 dias | 14 | 336 | 370 | expansao
205 | 0.54 | 355 | 191.7 | 15 | 25 | 0 | 0.6 | CP II F 32 | 7 dias úmida / 56 dias ar 50% umidade | Laboratório | SC | Sul | 230 | 28 dias | 28 | 672 | 230 | expansao
205 | 0.54 | 355 | 191.7 | 15 | 25 | 0 | 0.6 | CP II F 32 | 7 dias úmida / 56 dias ar 50% umidade | Laboratório | SC | Sul | 210 | 56 dias | 56 | 1344 | 210 | expansao
206 | 0.49 | 345 | 169.05 | 10 | 0 | 0 | 0 | CP V ARI RS | 7 dias úmida / 56 dias ar 50% umidade | Laboratório | SP | Sudeste | 20 | 12 h | 0.5 | 12 | 20 | expansao
206 | 0.49 | 345 | 169.05 | 10 | 0 | 0 | 0 | CP V ARI RS | 7 dias úmida / 56 dias ar 50% umidade | Laboratório | SP | Sudeste | 0 | 1 dia | 1 | 24 | 0 | estabilidade
206 | 0.49 | 345 | 169.05 | 10 | 0 | 0 | 0 | CP V ARI RS | 7 dias úmida / 56 dias ar 50% umidade | Laboratório | SP | Sudeste | 100 | 3 dias | 3 | 72 | 100 | expansao
206 | 0.49 | 345 | 169.05 | 10 | 0 | 0 | 0 | CP V ARI RS | 7 dias úmida / 56 dias ar 50% umidade | Laboratório | SP | Sudeste | 30 | 7 dias | 7 | 168 | 30 | expansao
206 | 0.49 | 345 | 169.05 | 10 | 0 | 0 | 0 | CP V ARI RS | 7 dias úmida / 56 dias ar 50% umidade | Laboratório | SP | Sudeste | -150 | 14 dias | 14 | 336 | 150 | retracao